## 材料・工程選出の為の統合ファイル構成案 表紙
アルミニウムの機械的特性に基づく材料・工程選出のための統合ファイル構成案
このファイルは、要求される機械的特性（強度、硬さ、伸びなど）を起点として、最適なアルミニウム合金系と**調質記号（工程）**を選定するために必要なデータと定義を統合します。
1. 必要な機械的特性（要求仕様）の決定
まず、部品に要求される主要な機械的特性を特定します。ソースには以下の標準的な機械的性質が記載されています。
機械的特性 | 単位 | 備考
引張強さ | N/mm² | 材料が耐えられる最大の力
耐力 | N/mm² | 永久変形が始まる応力
伸び | ％ | 塑性変形の許容度（延性）
ブリネル硬さ | HBW 10/500 | 材料の硬さ
疲れ強さ | N/mm² | 反復応力に対する耐久性
選出時には、 に示されている合金・調質ごとの具体的な数値を参照します。例えば、A7075-T6やT651は引張強さが570 N/mm²、耐力が505 N/mm²であり、アルミニウム合金の中で最も高い強度を持つことがわかります。
2. 材料（合金系）の選出
要求仕様の強度や環境耐性に応じて、アルミニウムの**合金系（1000系〜7000系）**を選定します。
合金系 | 主要な特徴と用途 | 代表的な特性（強度、溶接性、耐食性）
純アルミニウム (1000系) | 加工性、耐食性、溶接性、電気・熱伝導性に優れる。強度が低いため構造材には不適。 | 強度は低い。耐食性/溶接性/表面処理性は良好（Aランク）。
Al-Cu系合金 (2000系) | 鋼材に匹敵する強度を持つ（ジュラルミン、超ジュラルミン）。航空機材、機械部品に使用。 | 溶融溶接性、耐食性は劣る（Dランク）。切削性は良好。
Al-Mg系合金 (5000系) | 耐食性や溶接性が良い。Mg添加量が多い5083などは高い強度を持ち、船舶、LNGタンク、大型構造物に使われる。 | 耐食性/溶接性は優れる（Aランク）。耐応力腐食割れ性は調質によりBランクまで。
Al-Mg-Si系合金 (6000系) | 強度、耐食性とも良好で構造用材として多用される。押出加工性に優れる（アルミサッシ、鉄道車両、自動車部品）。 | 溶接性は良好（Aランク）だが、溶接のままでは継手効率が悪い。
Al-Zn-Mg系合金 (7000系) | アルミニウム合金の中で最も高い強度を持つ（超々ジュラルミン）。航空、スポーツ用品類に使用。 | 強度は高いが、耐食性/溶接性は劣る（Cu添加系はC/Dランク）。Cuを含まない合金（7N01など）は溶接部の強度が母材近くまで回復する。
3. 工程（調質記号）の選出
要求される特性（強度、軟らかさ、安定性）に応じて、材料に加えられた加工硬化や熱処理の工程（調質）を決定します。
調質は、冷間加工、溶体化処理、時効硬化処理などによって強度や成形性などの性質を調整する操作です。
3.1. 基本の調質記号
記号 | 定義 | 意味する工程
F | 製造のままのもの | 加工硬化や熱処理について特別の調整をしない状態。
O | 焼きなましにより最も軟らかい状態になったもの | 完全に再結晶した状態。伸びの増加や寸法安定化のため施される。
H | 加工硬化したもの | 加工硬化によって強さを増加したもの。追加熱処理の有無でさらに細分化される。
W | 溶体化処理したもの | 溶体化処理後、常温で自然時効する合金に適用する不安定な質別。
T | 熱処理によってF・O・H以外の安定な質別にしたもの | 安定な質別にするため、追加加工硬化の有無にかかわらず熱処理したもの。
3.2. 加工硬化系（H系）の選出
強度（硬度）の要求仕様に応じて、加工硬化の度合い（数字）を選択します。数字が大きいほど硬度が高くなります（例：H18は硬質で、通常の加工で得られる最大引張強さ）。
記号 | 定義 | 意味
H1 | 加工硬化のみを行ったもの | 所定の機械的性質を得るために追加熱処理を行わずに加工硬化だけしたもの。
H2 | 加工硬化の処理を行なった後に軟化熱処理をしたもの | 所定の値以上に加工硬化した後に適度の熱処理によって所定の強さまで低下したもの。常温で時効軟 化する合金については、この質別は H3 質別とほぼ同等の強さを持つ。そのほかの合金については、こ の質別は、H1 質別とほぼ同等の強さを持つが、伸びは幾分高い値を示すもの。H2 の後につく数字で 硬度を示す。
H3 | 加工硬化後，安定化処理したもの | 加工硬化した製品を低温加熱によって安定化処理したもの。その結果、強さは幾分低下し、伸びは 増加する。この安定化処理は、常温で徐々に時効軟化するマグネシウムを含む合金だけに適用する。 H3 の後につく数字で硬度を示す。
H4 | 加工硬化後塗装したもの | 加工硬化した製品が塗装の加熱によって部分焼なましされたもの。H4 の後につく数字で硬度を示す。
要求される強度と安定性に応じて、複雑な熱処理工程を選択します。
4. その他の特性と加工工程の確認
材料と工程を選出する際には、機械的特性以外の要求仕様（例えば、溶接が必要か、精密加工が必要かなど）も考慮する必要があります。
特性 | 選択時の注意点 | 参照データ
切削性 | 2011-T3/T8、6061-T6などは切削性が良好（Aランク）。 | アルミニウム合金の特性表（切削性）。
耐食性 | 1000系、3000系、5000系は一般的に良好（Aランク）。2000系（Cu添加）は防食処理が必要。 | アルミニウム合金の特性表（耐食性）。T73処理は耐応力腐食割れ性を最大化する。
溶接性/ろう付性 | 5000系、6000系は溶接性が良好（Aランク）。2000系は溶融溶接には劣る。 | アルミニウム合金の特性表（溶接性、ろう付性）。
加工性（成形性） | 1000系、3000系、5000系（O材）は良好。アルミニウムは一般に加工しやすい。 | アルミニウム合金の特性表（成形性）。

## 熱処理
記号 | 定義 | 意味
H1 | 加工硬化のみを行ったもの | 所定の機械的性質を得るために追加熱処理を行わずに加工硬化だけしたもの。
H2 | 加工硬化の処理を行なった後に軟化熱処理をしたもの | 所定の値以上に加工硬化した後に適度の熱処理によって所定の強さまで低下したもの。常温で時効軟 化する合金については、この質別は H3 質別とほぼ同等の強さを持つ。そのほかの合金については、こ の質別は、H1 質別とほぼ同等の強さを持つが、伸びは幾分高い値を示すもの。H2 の後につく数字で 硬度を示す。
H3 | 加工硬化後，安定化処理したもの | 加工硬化した製品を低温加熱によって安定化処理したもの。その結果、強さは幾分低下し、伸びは 増加する。この安定化処理は、常温で徐々に時効軟化するマグネシウムを含む合金だけに適用する。 H3 の後につく数字で硬度を示す。
H4 | 加工硬化後塗装したもの | 加工硬化した製品が塗装の加熱によって部分焼なましされたもの。H4 の後につく数字で硬度を示す。
3.3 Ｈ1Ｘ/H2X/H3X/H4Xの細分記号及びその意味
記号 | 意味 | 参考
H11 | 1/8 硬質 | 引張強さが OとH12 の中間。
H12 | 2/8（1/4）硬質 | 引張強さが OとH14 の中間。
H13 | 3/8 硬質 | 引張強さが H12とH14 の中間。
H14 | 4/8（1/2）硬質 | 引張強さが OとH18 の中間。
H15 | 5/8 硬質 | 引張強さが H14とH16 の中間。
H16 | 6/8（3/4）硬質 | 引張強さが H14とH18 の中間。
H17 | 7/8 硬質 | 引張強さが H16とH18 の中間。
H18 | 硬質 | 通常の加工で得られる最大引張強さ。
H19 | 超硬質 | 引張強さの最小規格値が H18より10Ｎ/㎟を超 えるもの。
H21 | 1/8 硬質 | 引張強さが OとH22 の中間。
H22 | 2/8（1/4）硬質 | 引張強さが OとH24 の中間。
H23 | 3/8 硬質 | 引張強さが H22とH24 の中間。
H24 | 4/8（1/2）硬質 | 引張強さが OとH28 の中間。
H25 | 5/8 硬質 | 引張強さが H24とH26 の中間。
H26 | 6/8（3/4）硬質 | 引張強さが H24とH28 の中間。
H27 | 7/8 硬質 | 引張強さが H26とH28 の中間。
H28 | 硬質 | 通常の加工で得られる最大引張強さ。
H29 | 超硬質 | 引張強さの最小規格値が H28より10Ｎ/㎟を超 えるもの。
H31 | 1/8 硬質 | 引張強さが OとH32 の中間。
H32 | 2/8（1/4）硬質 | 引張強さが OとH34 の中間。
H33 | 3/8 硬質 | 引張強さが H32とH34 の中間。
H34 | 4/8（1/2）硬質 | 引張強さが OとH38 の中間。
H35 | 5/8 硬質 | 引張強さが H34とH36 の中間。
H36 | 6/8（3/4）硬質 | 引張強さが H34とH39 の中間。
H37 | 7/8 硬質 | 引張強さが H36とH39 の中間。
H38 | 硬質 | 通常の加工で得られる最大引張強さ。
H39 | 超硬質 | 引張強さの最小規格値が H38より11Ｎ/㎟を超 えるもの。
H41 | 1/8 硬質 | 引張強さが OとH42 の中間。
H42 | 2/8（1/4）硬質 | 引張強さが OとH44 の中間。
H43 | 3/8 硬質 | 引張強さが H42とH44 の中間。
H44 | 4/8（1/2）硬質 | 引張強さが OとH48 の中間。
H45 | 5/8 硬質 | 引張強さが H44とH46 の中間。
H46 | 6/8（3/4）硬質 | H46 6/8（3/4）硬質 引張強さが H44とH49 の中間。
H47 | H47 7/8 硬質 引張強さが H46とH48 の中間。 | 引張強さが H46とH48 の中間。
H48 | 硬質 | 通常の加工で得られる最大引張強さ。
H49 | 超硬質 | 引張強さの最小規格値が H48より10Ｎ/㎟を超 えるもの。
3.4TXの細分記号およびその意味
T1 | 高温加工から冷却後自然時効させたもの | 押出材のように高温の製造工程から冷却後積極的に冷間加工を行わないで、十分に安定な状態まで 自然時効させたもの。したがって、矯正してもその冷間加工の効果が小さいもの。
T2 | 高温加工から冷却後冷間加工を行い、更に自然時効させた もの | 押出材のように高温の製造工程から冷却後強さを増加させるために冷間加工を行い、更に十分に安定 な状態まで自然時効させたもの。
T3 | 溶体化処理後冷間加工を行い自然時効させたもの | 溶体化処理後強さを増加させるため冷間加工を行い、更に十分に安定な状態まで自然時効させたも の。
T4 | 溶体化処理後自然時効させたもの | 溶体化処理後冷間加工を行わないで、十分に安定な状態まで自然時効させたもの。したがって、矯 正してもその冷間加工の効果が小さいもの。
T5 | 高温加工から冷却後人工時効硬化処理したもの | 鋳物又は押出材のように高温の製造工程から冷却後積極的に冷間加工を行わないで、人工時効硬化 処理したもの。したがって、矯正してもその冷間加工の効果が小さいもの。
T6 | 溶体化処理後人工時効硬化処理したもの | 溶体化処理後積極的に冷間加工を行わないで、人工時効硬化処理したもの。したがって、矯正して もその冷間加工の効果が小さいもの。
T7 | 溶体化処理後安定化処理したもの | 溶体化処理後特別の性質に調整するため、最大強さを得る人工時効硬化処理条件を超えて過剰時効 処理したもの。
T8 | 溶体化処理後冷間加工を行い、更に人工時効硬化処理し たもの | 溶体化処理後強さを増加させるため冷間加工を行い、更に人工時効硬化処理したもの
T9 | 溶体化処理後人工時効硬化処理を行い、更に冷間加工し たもの | 溶体化処理後人工時効硬化処理を行い、強さを増加させるため、更に冷間加工したもの
T10 | 高温加工から冷却後冷間加工を行い、更に人工時効硬化 処理したもの | 押出材のように高温の製造加工から冷却後強さを増加させるため冷間加工を行い、更に人工時効硬 化処理したもの
3.5T3X/T4X/T6X/T7X/T8Xの細分記号及びその意味
T31 | Ｔ3 の断面減少率をほぼ 1％としたもの | 溶体化処理後強さを増加させるため断面減少率ほぼ 1％の冷間加工を行い、更に自然時効させたも の。
T351 | 溶体化処理後冷間加工を行い、残留応力を除去し、更に 自然時効させたもの | 溶体化処理後強さを増加させるため冷間加工を行い、ＴＸ 51 の永久ひずみを与える引張加工によって 残留応力を除去した後、更に自然時効させたもの。
T3511 | 溶体化処理後冷間加工を行い、残留応力を除去し、更に 自然時効させたもの | 溶体化処理後強さを増加させるため冷間加工を行い、ＴＸ 511 の永久ひずみを与える引張加工によっ て残留応力を除去した後、更に自然時効させたもの。ただし、この引張加工後わずかな加工は許容 される。
T361 | T3 の断面減少率をほぼ 6%としたもの | 溶体化処理後強さを増加させるため断面減少率ほぼ 6％の冷間加工を行い、更に自然時効させたも の。
T37 | T3 の断面減少率をほぼ 7%としたもの | 溶体化処理後強さを増加させるため断面減少率ほぼ 7％の冷間加工を行い、更に自然時効させたも の。H34とH36 の中間。
T42 | T42 T4 の処理を使用者が行ったもの 使用者が溶体化処理後十分な安定状態まで自然時効させたもの。 | T42 T4 の処理を使用者が行ったもの 使用者が溶体化処理後十分な安定状態まで自然時効させたもの。
T451 | T451 溶体化処理後残留応力を除去し、更に自然時効させたもの 溶体化処理後ＴＸ 51 の永久ひずみを与える引張加工によって残留応力を除去し、更に自然時効させた もの。 | T451 溶体化処理後残留応力を除去し、更に自然時効させたもの 溶体化処理後ＴＸ 51 の永久ひずみを与える引張加工によって残留応力を除去し、更に自然時効させた もの。
T4511 | 溶体化処理後残留応力を除去し、更に自然時効させたもの | 溶体化処理後ＴＸ 511 の永久ひずみを与える引張加工によって残留応力を除去し、更に自然時効さ せたもの。ただし、この引張加工後わずかな加工は許容される。
T61 | 展伸材の場合、温水焼入れによる溶体化処理後人工時効 硬化処理したもの | 焼入れによるひずみの発生を防止するため温水に焼入れし、次に人工時効硬化処理したもの。
T61 | 鋳物の場合、溶体化処理後人工時効硬化処理したもの | Ｔ6 処理によるものよりも高い強さを得るために人工時効硬化処理条件を調整したもの。
T62 | T６の処理を使用者が行ったもの | 使用者が溶体化処理後人工時効硬化処理したもの。
T651 | 溶体化処理後残留応力を除去し、更に人工時効硬化処理 したもの | 溶体化処理後ＴＸ 51 の永久ひずみを与える引張加工によって残留応力を除去し、更に人工時効硬化 処理したもの。
T6511 | 溶体化処理後残留応力を除去し、更に人工時効硬化処理 したもの | 溶体化処理後ＴＸ 51 の永久ひずみを与える引張加工によって残留応力を除去し、更に人工時効硬化 処理したもの。ただし、この引張加工後わずかな加工は許容される。
T652 | 溶体化処理後残留応力を除去し、更に人工時効硬化処理 したもの | 溶体化処理後ＴＸ 52 の永久ひずみを与える圧縮加工によって残留応力を除去し、更に人工時効硬化 処理したもの。
T73 | 溶体化処理後過時効処理したもの | 溶体化処理後耐応力腐食割れ性を最大にするため過時効処理したもの。
T7352 | 溶体化処理後残留応力を除去し、更に過時効処理したもの | 溶体化処理後ＴＸ 52 の永久ひずみを与える圧縮加工によって残留応力を除去し、更にＴ73 の条件で 過時効硬化処理したもの。
T74 | 溶体化処理後過時効処理したもの | 溶体化処理後機械的性質と耐応力腐食割れ性を調整するためＴ73とＴ76 の中間の過時効処理した もの。
T7452 | 溶体化処理後残留応力を除去し、更に過時効処理したもの | 溶体化処理後ＴＸ 52 の永久ひずみを与える圧縮加工によって残留応力を除去し、更にＴ74 の条件 で過時効硬化処理したもの
T76 | 溶体化処理後過時効処理したもの | 溶体化処理後耐はく離腐食性を良くするため過時効処理したもの。
T81 | T8 の断面減少率をほぼ 1％としたもの | 溶体化処理後強さを増加させるため断面減少率ほぼ 1％の冷間加工を行い、更に人工時効硬化処理 したもの。
T83 | T8 の断面減少率をほぼ 3％としたもの | 溶体化処理後強さを増加させるため断面減少率ほぼ 3％の冷間加工を行い、更に人工時効硬化処理し たもの。
T851 | 溶体化処理後冷間加工を行い、残留応力を除去し、更に 人工時効硬化処理したもの | 溶体化処理後ＴＸ 51 の永久ひずみを与える引張加工によって残留応力を除去した後、更に人工時効 硬化処理したもの。
T852 | 溶体化処理後冷間加工を行い、残留応力を除去し、更に 人工時効硬化処理したもの | 溶体化処理後強さを増加させるため冷間加工を行い、ＴＸ 53 の永久ひずみを与える圧縮加工によっ て残留応力を除去し、更に人工時効硬化処理したもの。
T861 | T361 を人工時効硬化処理したもの | 溶体化処理後強さを増加させるため断面減少率ほぼ 6％の冷間加工を行い、更に人工時効硬化処理 したもの。
T87 | T37 を人工時効硬化処理したもの | 溶体化処理後強さを増加させるため断面減少率ほぼ 8％の冷間加工を行い、更に人工時効硬化処理 したもの

## aluminum_handbook_P7_table
Alloy | Temper | 引張強さ (MPa) | 耐力 (MPa) | 伸び (%) | 疲れ強さ (MPa) | HBW密度 (g/cm³) | 系列 | 強度ランク | 耐食性 | 溶接性 | 切削性 | 成形性 | 備考
A1060 | O | 70 | 30 | 43 | 20 | 19 / — | 1000 | 低 |  |  |  |  | 疲れ強さ=回転曲げ5×10^7回
A1060 | H12 | 85 | 75 | 16 | 30 | 23 / — | 1000 | 低 |  |  |  |  | 疲れ強さ=回転曲げ5×10^7回
A1060 | H14 | 100 | 90 | 12 | 35 | 26 / — | 1000 | 低 |  |  |  |  | 疲れ強さ=回転曲げ5×10^7回
A1060 | H16 | 115 | 105 | 8 | 45 | 30 / — | 1000 | 低 |  |  |  |  | 疲れ強さ=回転曲げ5×10^7回
A1060 | H18 | 130 | 125 | 6 | 45 | 35 / — | 1000 | 低 |  |  |  |  | 疲れ強さ=回転曲げ5×10^7回
A1100 | O | 90 | 35 | 35 | 35 | 23 / — | 1000 | 低 |  |  |  |  | 伸び(12.5mm)=42%; 疲れ強さ=回転曲げ5×10^7回
A1100 | H12 | 110 | 105 | 12 | 40 | 28 / — | 1000 | 低 |  |  |  |  | 伸び(12.5mm)=22%; 疲れ強さ=回転曲げ5×10^7回
A1100 | H14 | 125 | 115 | 9 | 50 | 32 / — | 1000 | 低 |  |  |  |  | 伸び(12.5mm)=18%; 疲れ強さ=回転曲げ5×10^7回
A1100 | H16 | 145 | 140 | 6 | 60 | 38 / — | 1000 | 低 |  |  |  |  | 伸び(12.5mm)=15%; 疲れ強さ=回転曲げ5×10^7回
A1100 | H18 | 165 | 150 | 5 | 60 | 44 / — | 1000 | 低 |  |  |  |  | 伸び(12.5mm)=13%; 疲れ強さ=回転曲げ5×10^7回
A2011 | T3 | 380 | 295 |  | 125 | 95 / — | 2000 | 高 |  |  |  |  | 伸び(12.5mm)=13%; 疲れ強さ=回転曲げ5×10^7回
A2011 | T8 | 405 | 310 |  | 125 | 100 / — | 2000 | 高 |  |  |  |  | 伸び(12.5mm)=10%; 疲れ強さ=回転曲げ5×10^7回
A2014 | O | 185 | 95 |  | 90 | 45 / — | 2000 | 低 |  |  |  |  | 伸び(12.5mm)=16%; 疲れ強さ=回転曲げ5×10^7回
A2014 | T4/T451 | 425 | 290 |  | 140 | 105 / — | 2000 | 高 |  |  |  |  | 伸び(12.5mm)=18%; 疲れ強さ=回転曲げ5×10^7回
A2014 | T6/T651 | 485 | 415 |  | 125 | 135 / — | 2000 | 高 |  |  |  |  | 伸び(12.5mm)=11%; 疲れ強さ=回転曲げ5×10^7回
A2017 | O | 180 | 70 |  | 90 | 45 / — | 2000 | 低 |  |  |  |  | 伸び(12.5mm)=20%; 疲れ強さ=回転曲げ5×10^7回
A2017 | T4/T451 | 425 | 275 |  | 125 | 105 / — | 2000 | 高 |  |  |  |  | 伸び(12.5mm)=20%; 疲れ強さ=回転曲げ5×10^7回
A2024 | O | 185 | 75 | 20 | 90 | 47 / — | 2000 | 低 |  |  |  |  | 伸び(12.5mm)=20%; 疲れ強さ=回転曲げ5×10^7回
A2024 | T3 | 485 | 345 | 18 | 140 | 120 / — | 2000 | 高 |  |  |  |  | 疲れ強さ=回転曲げ5×10^7回
A2024 | T4/T351 | 470 | 325 | 20 | 140 | 120 / — | 2000 | 高 |  |  |  |  | 伸び(12.5mm)=17%; 疲れ強さ=回転曲げ5×10^7回
A2024 | T361 | 495 | 395 | 13 | 125 | 130 / — | 2000 | 高 |  |  |  |  | 疲れ強さ=回転曲げ5×10^7回
A2618 | T61 | 440 | 370 |  | 125 | 115 / — | 2000 | 高 |  |  |  |  | 伸び(12.5mm)=10%; 疲れ強さ=回転曲げ5×10^7回
A3003 | O | 110 | 40 | 30 | 50 | 28 / — | 3000 | 低 |  |  |  |  | 伸び(12.5mm)=37%; 疲れ強さ=回転曲げ5×10^7回
A3003 | H12 | 130 | 125 | 10 | 55 | 35 / — | 3000 | 低 |  |  |  |  | 伸び(12.5mm)=18%; 疲れ強さ=回転曲げ5×10^7回
A3003 | H14 | 150 | 145 | 8 | 60 | 40 / — | 3000 | 低 |  |  |  |  | 伸び(12.5mm)=14%; 疲れ強さ=回転曲げ5×10^7回
A3003 | H16 | 175 | 170 | 5 | 70 | 47 / — | 3000 | 低 |  |  |  |  | 伸び(12.5mm)=12%; 疲れ強さ=回転曲げ5×10^7回
A3003 | H18 | 200 | 185 | 4 | 70 | 55 / — | 3000 | 中 |  |  |  |  | 伸び(12.5mm)=9%; 疲れ強さ=回転曲げ5×10^7回
A4032 | T6 | 380 | 315 |  | 110 | 120 / — | 4000 | 高 |  |  |  |  | 伸び(12.5mm)=9%; 疲れ強さ=回転曲げ5×10^7回
A5052 | O | 195 | 90 | 25 | 110 | 47 / — | 5000 | 低 |  |  |  |  | 伸び(12.5mm)=27%; 疲れ強さ=回転曲げ5×10^7回
A5052 | H32 | 230 | 195 | 12 | 115 | 60 / — | 5000 | 中 |  |  |  |  | 伸び(12.5mm)=16%; 疲れ強さ=回転曲げ5×10^7回
A5052 | H34 | 260 | 215 | 10 | 125 | 68 / — | 5000 | 中 |  |  |  |  | 伸び(12.5mm)=12%; 疲れ強さ=回転曲げ5×10^7回
A5052 | H36 | 275 | 240 | 8 | 130 | 73 / — | 5000 | 中 |  |  |  |  | 伸び(12.5mm)=9%; 疲れ強さ=回転曲げ5×10^7回
A5052 | H38 | 290 | 255 | 7 | 140 | 77 / — | 5000 | 中 |  |  |  |  | 伸び(12.5mm)=7%; 疲れ強さ=回転曲げ5×10^7回
A5056 | O | 290 | 150 |  | 140 | 65 / — | 5000 | 中 |  |  |  |  | 伸び(12.5mm)=32%; 疲れ強さ=回転曲げ5×10^7回
A5056 | H18 | 435 | 405 |  | 150 | 105 / — | 5000 | 高 |  |  |  |  | 伸び(12.5mm)=9%; 疲れ強さ=回転曲げ5×10^7回
A5056 | H38 | 415 | 345 |  | 150 | 100 / — | 5000 | 高 |  |  |  |  | 伸び(12.5mm)=13%; 疲れ強さ=回転曲げ5×10^7回
A5083 | O | 290 | 145 |  |  | — / — | 5000 | 中 |  |  |  |  | 伸び(12.5mm)=20%
A5083 | H321/H116 | 315 | 230 |  | 160 | — / — | 5000 | 中 |  |  |  |  | 伸び(12.5mm)=14%; 疲れ強さ=回転曲げ5×10^7回
A6061 | O | 125 | 55 | 25 | 60 | 30 / — | 6000 | 低 |  |  |  |  | 伸び(12.5mm)=27%; 疲れ強さ=回転曲げ5×10^7回
A6061 | T4/T451 | 240 | 145 | 22 | 95 | 65 / — | 6000 | 中 |  |  |  |  | 伸び(12.5mm)=22%; 疲れ強さ=回転曲げ5×10^7回
A6061 | T6/T651 | 310 | 275 | 12 | 95 | 95 / — | 6000 | 中 |  |  |  |  | 伸び(12.5mm)=15%; 疲れ強さ=回転曲げ5×10^7回
A6063 | O | 90 | 50 |  | 55 | — / — | 6000 | 低 |  |  |  |  | 伸び(12.5mm)=25%; 疲れ強さ=回転曲げ5×10^7回
A6063 | T1 | 150 | 90 | 20 | 60 | 42 / — | 6000 | 低 |  |  |  |  | 疲れ強さ=回転曲げ5×10^7回
A6063 | T4 | 170 | 90 | 22 |  | — / — | 6000 | 低
A6063 | T5 | 185 | 145 | 12 | 70 | 60 / — | 6000 | 低 |  |  |  |  | 疲れ強さ=回転曲げ5×10^7回
A6063 | T6 | 240 | 215 | 12 | 70 | 73 / — | 6000 | 中 |  |  |  |  | 疲れ強さ=回転曲げ5×10^7回
A6063 | T83 | 255 | 240 | 9 |  | 82 / — | 6000 | 中
A6063 | T831 | 205 | 185 | 10 |  | 70 / — | 6000 | 中
A6063 | T832 | 290 | 270 | 12 |  | 95 / — | 6000 | 中
A6N01 | O | 100 | 55 |  |  | 29 / — | 0 | 低 |  |  |  |  | 伸び(12.5mm)=25%
A6N01 | T5 | 270 | 225 |  | 95 | 88 / — | 0 | 中 |  |  |  |  | 伸び(12.5mm)=12%; 疲れ強さ=回転曲げ5×10^7回
A6N01 | T6 | 285 | 255 |  | 100 | 95 / — | 0 | 中 |  |  |  |  | 伸び(12.5mm)=12%; 疲れ強さ=回転曲げ5×10^7回
A7075 | O | 230 | 105 | 17 |  | 60 / — | 7000 | 中 |  |  |  |  | 伸び(12.5mm)=14%
A7075 | T6/T651 | 570 | 505 | 11 | 160 | 150 / — | 7000 | 高 |  |  |  |  | 伸び(12.5mm)=9%; 疲れ強さ=回転曲げ5×10^7回

## aluminum_handbook_table
Alloy | Temper | 引張強さ (MPa) | 耐力 (MPa) | 伸び (%) | 疲れ強さ (MPa) | HBW密度 (g/cm³) | 系列 | 強度ランク | 耐食性 | 溶接性 | 切削性 | 成形性 | 備考
1100 | O | 90 | 35 | 35 | 35 | 23 / 2.71 | 1000 | 低 | A | A | E | A | 伸びは1.6mm厚基準。HBWはHBW 10/500。
1100 | H14 | 125 | 115 | 9 | 50 | 32 / 2.71 | 1000 | 中 | A | A | D | B | H14は加工硬化材。
1100 | H18 | 165 | 150 | 5 | 60 | 44 / 2.71 | 1000 | 中 | A | A | D | C | H18は硬質。
2011 | T3 | 380 | 295 | 13 | 125 | 95 / 2.82 | 2000 | 高 | D | D | A | C | 棒材向け快削。
2011 | T8 | 405 | 310 | 10 | 125 | 100 / 2.82 | 2000 | 高 | D | D | A | D | 熱処理硬化＋加工。
2014 | T6 | 485 | 415 | 11 | 125 | 135 / 2.80 | 2000 | 高 | D | B | B | D | 強度は高いが耐食性に注意。
2017 | T4 | 425 | 275 | 20 | 125 | 105 / 2.79 | 2000 | 高 | D | D | B | C | 通称ジュラルミン。
2024 | T3 | 485 | 345 | 18 | 140 | 120 / 2.77 | 2000 | 高 | D | D | B | C | 航空機材で代表的。
2024 | T4 | 470 | 325 | 20 | 140 | 120 / 2.77 | 2000 | 高 | D | D | B | C | T351同等系含む。
2618 | T61 | 440 | 370 | 10 | 125 | 115 / 2.76 | 2000 | 高 | D | D | B | C | 高温強度に特徴。
3003 | O | 110 | 40 | 30 | 50 | 28 / 2.73 | 3000 | 低 | A | A | E | A | 汎用・良成形。
3003 | H14 | 150 | 145 | 8 | 60 | 40 / 2.73 | 3000 | 中 | A | A | D | B | 加工硬化で強度付与。
3003 | H18 | 200 | 185 | 4 | 70 | 55 / 2.73 | 3000 | 中 | A | A | D | C | 硬質。
4032 | T6 | 380 | 315 | 9 | 110 | 120 / 2.68 | 4000 | 高 | C | C | B | C | 耐摩耗・ピストン材。
5052 | O | 195 | 90 | 25 | 110 | 47 / 2.68 | 5000 | 中 | A | A | D | A | 耐海水性良好。
5052 | H32 | 230 | 195 | 12 | 115 | 60 / 2.68 | 5000 | 中 | A | A | C | B | 一般板金で定番。
5052 | H34 | 260 | 215 | 10 | 125 | 68 / 2.68 | 5000 | 中 | A | A | C | B | —
5052 | H38 | 290 | 255 | 7 | 140 | 77 / 2.68 | 5000 | 中 | A | A | C | C | —
5056 | O | 290 | 150 | 32 | 140 | 65 / 2.64 | 5000 | 中 | A | B | D | A | —
5056 | H18 | 435 | 405 | 9 | 150 | 105 / 2.64 | 5000 | 高 | C | A | D | C | —
5083 | O | 290 | 145 | 20 |  | — / 2.66 | 5000 | 中 | A | A | D | B | 船舶・LNG用途。
5083 | H321/H116 | 315 | 230 | 14 | 160 | — / 2.66 | 5000 | 中 | A | A | D | B | 耐食強化処理材。
6061 | O | 125 | 55 | 25 | 60 | 30 / 2.70 | 6000 | 低 | B | A | C | B | —
6061 | T6 | 310 | 275 | 12 | 95 | 95 / 2.70 | 6000 | 中 | B | A | C | C | 構造用で広く使用。
6063 | T5 | 185 | 145 | 12 | 70 | 60 / 2.69 | 6000 | 中 | A | A | C | C | 押出性良好。
6063 | T6 | 240 | 215 | 12 | 70 | 73 / 2.69 | 6000 | 中 | A | A | C | C | サッシ等。
6N01(6005C) | T5 | 270 | 225 | 12 | 95 | 88 / 2.70 | 6000 | 中 | A | A | C | C | 鉄道車両用途。
6N01(6005C) | T6 | 285 | 255 | 12 | 100 | 95 / 2.70 | 6000 | 中 | A | A | C | C | —
7075 | T6 | 570 | 505 | 11 | 160 | 150 / 2.80 | 7000 | 高 | C | C | B | D | 超々ジュラルミン。

## アルミニウム合金の特性
合金系 | 概要 | 特性 | 特性 | 特性 | 特性 | 主要な特徴と用途 | 代表的な特性（強度、溶接性、耐食性）
|  | 切削性 | 耐食性 | 溶接性 | 表面処理性
純アルミニウム(1000系) | 純度99.5％以上のアルミニウムで微量のFeとSi が含まれています。1050、1070 など下二桁の数字 はアルミニウムの純度を表し、それぞれ純度99.50, 99.70% 以上の純アルミニウム材料という意味 です。加工性、耐食性、溶接性および電気や熱伝導性に優れており、家庭用品、日用品、電気器具、 送配電用材料、放熱材などに多く使用されています。ただし強度が低いため構造材には適していま せん。 | △ | ● | ● | ● | 加工性、耐食性、溶接性、電気・熱伝導性に優れる。強度が低いため構造材には不適。 | 強度は低い。耐食性/溶接性/表面処理性は良好（Aランク）
●：良好 / 問題少
〇：条件付きで可
Al-Cu 系合金 (2000 系) | ジュラルミン、超ジュラルミンの名称で知られる2017、2024 合金が代表的です。鋼材に匹敵する強 度があり、構造用材、航空機材、機械部品として使用されています。ただし溶融溶接性には劣りリ ベット、ボルト接合、抵抗スポット溶接が行われます。またCu を添加しているため耐食性にも劣り、 厳しい腐食環境で使用する場合には十分な防食処理を必要とします。 | ● | △ | △ | △ | 鋼材に匹敵する強度を持つ（ジュラルミン、超ジュラルミン）。航空機材、機械部品に使用。 | 溶融溶接性、耐食性は劣る（Dランク）。切削性は良好。 | △：注意が必要
Al-Mn 系合金 (3000 系) | Mn の添加によって純アルミニウムの加工性、耐食性を低下させることなく、強度を高くしたもの です。3003、3004 合金が代表的です。カラーアルミ、屋根板、アルミ缶などに使用されています | △ | ● | ○ | ○ | Mnの添加により、純アルミニウムの加工性、耐食性を低下させることなく強度を高めた 合金。代表的な合金は3003、3004合金 | 強度は中程度。耐食性、溶接性、表面処理性は良好（Aランク）。カラーアルミ、屋根板、アルミ缶に使用される。
Al-Si 系合金 (4000 系) | 比較的多くのSiを添加した合金で溶融温度が低いという特徴があります。4043 合金は建築用パネル や溶接ワイヤーなどで使用されています。4032 合金は膨張係数が低くて耐熱性、耐摩耗性に優れ ていることから、鍛造ピストンやシリンダの材料として用いられています。 | ー | △ | △ | △ | ケイ素（Si）を比較的多く添加 しており、溶融温度が低いという特徴を持つ。代表的な合金は4043、4032合金 | 低膨張係数、耐熱性、耐摩耗性に優れる（4032-T6）。溶接ワイヤー（4043）、鍛造ピストン、シリンダ材（4032）に使用。耐食性/溶接性/表面処理性は「あまり適さない」（△）。
Al-Mg 系合金 (5000 系) | 耐食性や溶接性が良いことから比較的種類が多く、広い用途があります。Mg 添加量の少ないものは、 装飾用材、建材、器物用材に、中程度のMg 添加量の5052 合金はもっとも一般的な材料であり耐食性、 耐海水性にも優れます。Mg 添加量が約4.5 ～ 5%の5182 合金や5083 合金はこの系で最も高い強 度を持ち、5182 合金は飲料缶蓋材、5083 合金は溶接性にも優れるため船舶、LNG タンク、大型構 造物などに使われます。 | ○ | ● | ● | ○ | 耐食性や溶接性が良い。Mg添加量が多い5083などは高い強度を持ち、船舶、LNGタンク、大型構造物に使われる | 耐食性/溶接性は優れる（Aランク）。耐応力腐食割れ性は調質によりBランクまで。
Al-Mg-Si 系合金 (6000 系) | 強度、耐食性とも良好で構造用材として多用されています。アルミサッシに多量に使用されている 6063 合金、鉄道車両や自動車部品に使用されている6005C（6N01）合金は、押出加工性に優れ ており複雑な断面形状の形材が得られます。また、少量のCu を添加して鋼材に相当する耐力を有 する6061 合金は鉄塔やクレーンなどに用いられています。ただし溶接のままでは継手効率が悪く、 ビス、リベット、ボルト接合で組み立てられます。 | ○ | ● | ● | ○ | 強度、耐食性とも良好で構造用材として多用される。押出加工性に優れる（アルミサッシ、鉄道車両、自動車部品） | 溶接性は良好（Aランク）だが、溶接のままでは継手効率が悪い
Al-Zn-Mg 系合金 (7000 系) | Cuを含まない合金とCuを添加した合金があります。Al-Zn-Mg-Cu系合金の代表的なものは超々ジュ ラルミンの呼称で知られる7075 合金でアルミニウム合金のなかで最も高い強度を持ちます。航 空、スポーツ用品類に使用されています。Cuを含まないAl-Zn-Mg 系合金の代表的なものに、7204 （7N01）、7003 合金があります。比較的高い強度があり、しかも溶接部の強度は常温に放置するだ けで母材に近い強度まで回復するため溶接構造用材料として鉄道車両などに使用されています。 | ● | △ | △ | ○ | アルミニウム合金の中で最も高い強度 を持つ（超々ジュラルミン/7075合金など）。航空、スポーツ用品類に使用。 | 強度は高いが、耐食性/溶接性は劣る（Cu添加系はC/Dランク）。Cuを含まない合金（7N01など）は溶接部の強度が母材近くまで回復する
8000系（Al-Li） | 他のアルミ合金である2000系や5000系、7000系など材料のうち、高強度用の合金に対してさらにLi（リチウム）を添加して、ヤング率の向上や密度の低減などをした材料です。高剛性のアルミ合金として知られ、航空機の材料としても使われます。代表的な合金としては、A8011があります。 | △ | 〇 | △ | 〇 | リチウムを添加した低密度・高比強度合金。航空宇宙用途向け。 高比強度・析出相が硬く、工具摩耗が大きい。条件最適化必須 溶接割れ・組織劣化リスクがあり、基本は溶接非推奨 陽極酸化等は可能だが、Liの影響で条件管理が重要 | 比強度が非常に高い／耐食性良好／溶接は慎重

## 代表的なアルミニウム合金展伸材の一般的性質１
合金 | 質別 | 耐食性 | 耐応力腐食割れ性 | 成形性 | 切削性 | ろう付性 | 鍛造性 | ガス溶接 | アルゴン溶接 | 抵抗溶接
1050 | H24 | A | A | A | D | A | ー | A | A | A
1100 | O | A | A | A | E | A | A | A | A | B
1100 | H24 | A | A | A | D | A | A | A | A | A
1100 | H18 | A | A | C | D | A | A | A | A | A
2011 | T3 | D | C | C | A | D | ー | D | D | D
2011 | T8 | D | A | D | A | D | ー | D | D | D
2014 | T4 | D | C | C | B | D | C | D | B | B
2014 | T6 | D | C | D | B | D | C | D | B | B
2017 | T4 | D | C | C | B | D | ー | D | B | B
2024 | T4 | D | C | C | B | D | ー | D | B | B
2218 | T72 | D | C | ー | B | D | D | D | B | B
3003 | O | A | A | A | E | A | A | A | A | B
3003 | H24 | A | A | B | D | A | A | A | A | A
3003 | H18 | A | A | C | D | A | A | A | A | A
3004 | O | A | A | A | D | B | ー | B | A | B
3004 | H32 | A | A | B | D | B | ー | B | A | A
3004 | H34 | A | A | B | C | B | ー | B | A | A
3004 | H36 | A | A | C | C | B | ー | B | A | A
3004 | H38 | A | A | C | C | B | ー | B | A | A
4032 | T6 | C | B | ー | ー | D | ー | D | B | C
5005 | O | A | A | A | E | B | ー | A | A | B
5005 | H34 | A | A | B | D | B | ー | A | A | A
5005 | H38 | A | A | C | D | B | ー | A | A | A
5052 | O | A | A | A | D | C | ー | A | A | B
5052 | H34 | A | A | B | C | C | ー | A | A | A
5052 | H38 | A | A | C | C | C | ー | A | A | A
5154 | O | A | A | A | D | D | ー | C | A | B
5154 | H34 | A | A | A | C | C | ー | C | A | A
5154 | H38 | A | A | A | C | C | ー | C | A | A
5454 | O | A | A | A | D | D | ー | C | A | B
5083 | O | A | B | A | D | D | ー | C | A | B
5086 | O | A | A | A | D | B | ー | B | A | B
5086 | H32 | A | A | B | D | B | ー | B | A | A
5086 | H34 | A | A | B | C | B | ー | B | A | A
5086 | H36 | A | A | C | C | B | ー | B | A | A
5086 | H38 | A | A | C | C | B | ー | B | A | A
5056 | O | A | A | A | D | D | ー | C | A | B
5056 | H38 | A | A | C | C | D | ー | C | A | A
5110A(5N01) | O | A | A | A | E | A | ー | A | A | B
5110A(5N01) | H24 | A | A | A | D | A | ー | A | A | A
6063 | T5 | A | A | A | C | A | ー | A | A | A
6063 | T6 | A | A | A | C | A | ー | A | A | A
6005C(6N01) | T5 | A | A | A | C | A | ー | A | A | A
6005C(6N01) | T6 | A | A | A | C | A | ー | A | A | A
6061 | T4 | B | A | B | C | A | D | A | A | A
6061 | T6 | B | A | A | C | A | ー | A | A | A
7003 | T5 | B | A | C | B | D | D | D | A | A
7204(7N01) | T4 | B | A | C | B | D | B | D | A | A
7204(7N01) | T5 | B | A | C | B | D | D | D | A | A
7204(7N01) | T6 | B | A | C | B | D | ー | D | A | A
7075 | T6 | C | A | D | B | D | D | D | C | B

## 凡例
記号 | 意味
A | 優れる
B | 良好
C | 可
D | あまり適さない
E | 不適
ー | 該当なし／データなし

## 構造化データAK214190
Name | index | Fe | Mn | Si | Al | Mg | Ti | Cu | Cr | Zn | Sr | Refining | Manufacturing | Surface | Hippari | Tairyoku | Hiroh | Nobi | Shiobori
1 | 2F14 | 0.1 | 0.45 | 0.57 | 94.04 | 0.41 | 0.02 | 4.4 | 0 | 0.01 | 0 | 5 | 1 | 0 | 410 | 355 | 350 | 17.27 | 52.2
2 | 7H146 | [10 empty] | 5 | 1 | 0 | 489 | 450 | 363 | 12.87
3 | 7H146 | [10 empty] | 7 | 1 | 0 | 489 | 455 | 356 | 10.75
4 | A1085 | 0.12 | 0.02 | 0.01 | 99.75 | 0.02 | 0.02 | 0.03 | 0 | 0.03 | 0 | 8 | 1 | 0 | 142 | 135 |  | 5.2
5 | A1085 | 0.12 | 0.02 | 0.01 | 99.75 | 0.02 | 0.02 | 0.03 | 0 | 0.03 | 0 | 2 | 1 | 0 | 60 | 23 |  | 36.1
6 | A1100 | 0.6 | 0 | 0.2 | 99.1 | 0 | 0 | 0.1 | 0 | 0 | 0 | 8 | 1 | 0 | 121 | 111 |  | 13.2
7 | A1100 | 0.6 | 0 | 0.2 | 99.1 | 0 | 0 | 0.1 | 0 | 0 | 0 | 2 | 1 | 0 | 82 | 28
8 | A1100 | 0.6 | 0 | 0.2 | 99.1 | 0 | 0 | 0.1 | 0 | 0 | 0 | 8 | 1 | 0 | 183 | 132.2 |  | 6.9
9 | A1100 | 0.6 | 0 | 0.2 | 99.1 | 0 | 0 | 0.1 | 0 | 0 | 0 | 8 | 1 | 0 | 190 | 133 |  | 6.9
10 | A1100 | 0.6 | 0 | 0.2 | 99.1 | 0 | 0 | 0.1 | 0 | 0 | 0 | 2 | 1 | 0 | 89 | 25.4 |  | 40.7
11 | A1100 | 0.6 | 0 | 0.2 | 99.1 | 0 | 0 | 0.1 | 0 | 0 | 0 | 2 | 1 | 0 | 89 | 23.3 |  | 37.3
12 | A2014 | 0 | 0.8 | 0.8 | 93.5 | 0.5 | 0 | 4.4 | 0 | 0 | 0 | 5 | 1 | 1 | 441.98 | 394.94 | 405 | 14.3 | 11.6
13 | A2014 | 0 | 0.8 | 0.8 | 93.5 | 0.5 | 0 | 4.4 | 0 | 0 | 0 | 5 | 1 | 1 |  |  | 424
14 | A2014 | 0 | 0.8 | 0.8 | 93.5 | 0.5 | 0 | 4.4 | 0 | 0 | 0 | 5 | 1 | 2 |  |  | 372
15 | A2014 | 0 | 0.8 | 0.8 | 93.5 | 0.5 | 0 | 4.4 | 0 | 0 | 0 | 5 | 1 | 1 |  |  | 413
16 | A2014 | 0 | 0.8 | 0.8 | 93.5 | 0.5 | 0 | 4.4 | 0 | 0 | 0 | 5 | 1 | 0 | 483.14 | 443.94
17 | A2014 | 0 | 0.8 | 0.8 | 93.5 | 0.5 | 0 | 4.4 | 0 | 0 | 0 | 5 | 1 | 0 | 455 | 395 | 375 | 10.23 | 34.65
18 | A2014 | 0 | 0.8 | 0.8 | 93.5 | 0.5 | 0 | 4.4 | 0 | 0 | 0 | 5 | 1 | 1 | 480 | 428 |  | 8
19 | A2014 | 0 | 0.8 | 0.8 | 93.5 | 0.5 | 0 | 4.4 | 0 | 0 | 0 | 5 | 1 | 1 | 464 | 414 |  | 9.3
20 | A2014 | 0 | 0.8 | 0.8 | 93.5 | 0.5 | 0 | 4.4 | 0 | 0 | 0 | 5 | 1 | 0 | 347 | 315 |  | 2.04
21 | A2014 | 0 | 0.8 | 0.8 | 93.5 | 0.5 | 0 | 4.4 | 0 | 0 | 0 | 2 | 1 | 0 | 171 | 64 |  | 27.96 | 50.04
22 | A2014 | 0 | 0.8 | 0.8 | 93.5 | 0.5 | 0 | 4.4 | 0 | 0 | 0 | 3 | 1 | 0 | 463 | 289 |  | 24.81
23 | A2014 | 0 | 0.8 | 0.8 | 93.5 | 0.5 | 0 | 4.4 | 0 | 0 | 0 | 3 | 1 | 0 | 456 | 278 |  | 22.35
24 | A2014 | 0 | 0.8 | 0.8 | 93.5 | 0.5 | 0 | 4.4 | 0 | 0 | 0 | 3 | 1 | 0 | 450 | 272 |  | 19.28
25 | A2014 | 0 | 0.8 | 0.8 | 93.5 | 0.5 | 0 | 4.4 | 0 | 0 | 0 | 3 | 1 | 0 | 456 | 272 |  | 23.57
26 | A2014 | 0 | 0.8 | 0.8 | 93.5 | 0.5 | 0 | 4.4 | 0 | 0 | 0 | 3 | 1 | 0 | 459 | 289 |  | 23.95
27 | A2014 | 0 | 0.8 | 0.8 | 93.5 | 0.5 | 0 | 4.4 | 0 | 0 | 0 | 3 | 1 | 0 | 453 | 296 |  | 20.39
28 | A2014 | 0 | 0.8 | 0.8 | 93.5 | 0.5 | 0 | 4.4 | 0 | 0 | 0 | 5 | 1 | 0 |  |  | 332.2
29 | A2014 | 0 | 0.8 | 0.8 | 93.5 | 0.5 | 0 | 4.4 | 0 | 0 | 0 | 5 | 1 | 1 |  |  | 342.1
30 | A2014 | 0 | 0.8 | 0.8 | 93.5 | 0.5 | 0 | 4.4 | 0 | 0 | 0 | 5 | 1 | 1 |  |  | 340.4
31 | A2014 | 0 | 0.8 | 0.8 | 93.5 | 0.5 | 0 | 4.4 | 0 | 0 | 0 | 5 | 1 | 1 |  |  | 366.5
32 | A2014 | 0 | 0.8 | 0.8 | 93.5 | 0.5 | 0 | 4.4 | 0 | 0 | 0 | 5 | 1 | 0 |  |  | 401.4
33 | A2014 | 0 | 0.8 | 0.8 | 93.5 | 0.5 | 0 | 4.4 | 0 | 0 | 0 | 5 | 1 | 1 |  |  | 492.2
34 | A2014 | 0 | 0.8 | 0.8 | 93.5 | 0.5 | 0 | 4.4 | 0 | 0 | 0 | 5 | 1 | 2 |  |  | 356.1
35 | A2014 | 0 | 0.8 | 0.8 | 93.5 | 0.5 | 0 | 4.4 | 0 | 0 | 0 | 5 | 1 | 2 |  |  | 376.5
36 | A2014 | 0 | 0.8 | 0.8 | 93.5 | 0.5 | 0 | 4.4 | 0 | 0 | 0 | 5 | 1 | 1 |  |  | 440.7
37 | A2014 | 0 | 0.8 | 0.8 | 93.5 | 0.5 | 0 | 4.4 | 0 | 0 | 0 | 5 | 1 | 2 |  |  | 323.5
38 | 2F14 | 0.1 | 0.45 | 0.57 | 94.04 | 0.41 | 0.02 | 4.4 | 0 | 0.01 | 0 | 5 | 1 | 0 |  |  | 426.3
39 | 2F14 | 0.1 | 0.45 | 0.57 | 94.04 | 0.41 | 0.02 | 4.4 | 0 | 0.01 | 0 | 5 | 1 | 2 |  |  | 417.8
40 | 2F14 | 0.1 | 0.45 | 0.57 | 94.04 | 0.41 | 0.02 | 4.4 | 0 | 0.01 | 0 | 5 | 1 | 2 |  |  | 417.8
41 | 2F14 | 0.1 | 0.45 | 0.57 | 94.04 | 0.41 | 0.02 | 4.4 | 0 | 0.01 | 0 | 5 | 1 | 2 |  |  | 331.2
42 | A2017 | 0 | 0.5 | 0.3 | 94.5 | 0.6 | 0 | 4.1 | 0 | 0 | 0 | 3 | 1 | 0 | 470 | 381 |  | 22 | 41.9
43 | A2024_A | 0 | 0.6 | 0 | 93.4 | 1.5 | 0 | 4.5 | 0 | 0 | 0 | 5 | 1 | 0 | 460 | 345 |  | 14.2
44 | A2024_B | 0 | 0.6 | 0 | 93.4 | 1.5 | 0 | 4.5 | 0 | 0 | 0 | 5 | 1 | 0 | 455 | 335 |  | 17
45 | A2024_C | 0 | 0.6 | 0 | 93.4 | 1.5 | 0 | 4.5 | 0 | 0 | 0 | 5 | 1 | 0 | 458 | 334 |  | 17.9
46 | A3003 | 0 | 1.1 | 0 | 98.8 | 0 | 0 | 0.1 | 0 | 0 | 0 | 8 | 1 | 0 | 152 | 136 |  | 25.6
47 | A3003 | 0 | 1.1 | 0 | 98.8 | 0 | 0 | 0.1 | 0 | 0 | 0 | 8 | 1 | 0 | 154 | 146 |  | 23.53
48 | A3104 | 0 | 1.1 | 0 | 97.7 | 1 | 0 | 0.2 | 0 | 0 | 0 | 2 | 1 | 0 | 202
49 | A3104 | 0 | 1.1 | 0 | 97.7 | 1 | 0 | 0.2 | 0 | 0 | 0 | 2 | 1 | 0 | 174 | 56.15 |  | 32.2
50 | A3104 | 0 | 1.1 | 0 | 97.7 | 1 | 0 | 0.2 | 0 | 0 | 0 | 2 | 1 | 0 | 173 | 55.9 |  | 34.5
51 | A3104 | 0 | 1.1 | 0 | 97.7 | 1 | 0 | 0.2 | 0 | 0 | 0 | 2 | 1 | 0 | 169 | 60.82 |  | 34.3
52 | A3104 | 0 | 1.1 | 0 | 97.7 | 1 | 0 | 0.2 | 0 | 0 | 0 | 2 | 1 | 0 | 168 | 56.69 |  | 35.2
53 | A5052 | 0 | 0 | 0 | 97.3 | 2.5 | 0 | 0 | 0.2 | 0 | 0 | 8 | 1 | 0 | 210
54 | A5083 | 0 | 0.7 | 0 | 94.6 | 4.5 | 0 | 0 | 0.2 | 0 | 0 | 2 | 1 | 0 | 314 | 134 |  | 23.39
55 | A5083 | 0 | 0.7 | 0 | 94.6 | 4.5 | 0 | 0 | 0.2 | 0 | 0 | 2 | 1 | 0 | 305 | 132 |  | 25.65
56 | A6061 | 0.7 | 0.15 | 0.8 | 96 | 1.2 | 0.15 | 0.4 | 0.35 | 0.25 | 0 | 8 | 1 | 0 | 150
57 | A6061 | 0.7 | 0.15 | 0.8 | 96 | 1.2 | 0.15 | 0.4 | 0.35 | 0.25 | 0 | 5 | 1 | 0 | 338.884 | 302.722 |  | 19.4
58 | A6061 | 0.7 | 0.15 | 0.8 | 96 | 1.2 | 0.15 | 0.4 | 0.35 | 0.25 | 0 | 5 | 1 | 0 | 333.396 | 293.706 |  | 18.7
59 | A6061 | 0.7 | 0.15 | 0.8 | 96 | 1.2 | 0.15 | 0.4 | 0.35 | 0.25 | 0 | 3 | 1 | 0 | 249 | 131
60 | A6061 | 0.7 | 0.15 | 0.8 | 96 | 1.2 | 0.15 | 0.4 | 0.35 | 0.25 | 0 | 3 | 1 | 0 | 249 | 131
61 | A6061 | 0.7 | 0.15 | 0.8 | 96 | 1.2 | 0.15 | 0.4 | 0.35 | 0.25 | 0 | 3 | 1 | 0 | 247 | 129
62 | A6061 | 0.7 | 0.15 | 0.8 | 96 | 1.2 | 0.15 | 0.4 | 0.35 | 0.25 | 0 | 2 | 1 | 0 | 130 | 64 |  | 27.68
63 | A6061 | 0.7 | 0.15 | 0.8 | 96 | 1.2 | 0.15 | 0.4 | 0.35 | 0.25 | 0 | 2 | 1 | 0 | 130 | 65 |  | 31.87
64 | A6061 | 0.7 | 0.15 | 0.8 | 96 | 1.2 | 0.15 | 0.4 | 0.35 | 0.25 | 0 | 2 | 1 | 0 | 125 | 65 |  | 27.21
65 | A6061 | 0.7 | 0.15 | 0.8 | 96 | 1.2 | 0.15 | 0.4 | 0.35 | 0.25 | 0 | 2 | 1 | 0 | 125 | 65 |  | 27.89
66 | A6061 | 0.7 | 0.15 | 0.8 | 96 | 1.2 | 0.15 | 0.4 | 0.35 | 0.25 | 0 | 3 | 1 | 0 | 252 | 124 |  | 20.42
67 | A6061 | 0.7 | 0.15 | 0.8 | 96 | 1.2 | 0.15 | 0.4 | 0.35 | 0.25 | 0 | 3 | 1 | 0 | 253 | 128 |  | 24.9
68 | A6061 | 0.7 | 0.15 | 0.8 | 96 | 1.2 | 0.15 | 0.4 | 0.35 | 0.25 | 0 | 3 | 1 | 0 | 251 | 125 |  | 27.75
69 | A6061 | 0.7 | 0.15 | 0.8 | 96 | 1.2 | 0.15 | 0.4 | 0.35 | 0.25 | 0 | 3 | 1 | 0 | 244 | 137 |  | 19.43
70 | A6061 | 0.7 | 0.15 | 0.8 | 96 | 1.2 | 0.15 | 0.4 | 0.35 | 0.25 | 0 | 3 | 1 | 0 | 238 | 130 |  | 23.22
71 | A6061 | 0.7 | 0.15 | 0.8 | 96 | 1.2 | 0.15 | 0.4 | 0.35 | 0.25 | 0 | 3 | 1 | 0 | 236 | 130 |  | 21.37
72 | A6061 | 0.7 | 0.15 | 0.8 | 96 | 1.2 | 0.15 | 0.4 | 0.35 | 0.25 | 0 | 3 | 1 | 0 | 251 | 137 |  | 27.01
73 | A6061 | 0.7 | 0.15 | 0.8 | 96 | 1.2 | 0.15 | 0.4 | 0.35 | 0.25 | 0 | 3 | 1 | 0 | 259 | 139 |  | 25.77
74 | A6061 | 0.7 | 0.15 | 0.8 | 96 | 1.2 | 0.15 | 0.4 | 0.35 | 0.25 | 0 | 3 | 1 | 0 | 253 | 133 |  | 27.23
75 | A6061 | 0.7 | 0.15 | 0.8 | 96 | 1.2 | 0.15 | 0.4 | 0.35 | 0.25 | 0 | 5 | 1 | 0 | 299 | 282 |  | 3.53
76 | A6061 | 0.7 | 0.15 | 0.8 | 96 | 1.2 | 0.15 | 0.4 | 0.35 | 0.25 | 0 | 5 | 1 | 0 | 299 | 281 |  | 11.1
77 | A6061 | 0.7 | 0.15 | 0.8 | 96 | 1.2 | 0.15 | 0.4 | 0.35 | 0.25 | 0 | 5 | 1 | 0 | 325 | 321 |  | 1.16
78 | A6061 | 0.7 | 0.15 | 0.8 | 96 | 1.2 | 0.15 | 0.4 | 0.35 | 0.25 | 0 | 5 | 1 | 0 | 344 | 329 |  | 10.22
79 | A6063 | 0.5 | 1.1 | 1.8 | 93.15 | 1.4 | 0.2 | 1.2 | 0.4 | 0.25 | 0 | 2 | 1 | 0 | 88 | 61 |  | 27.96 | 74.57
80 | A6110 | 0.8 | 0.7 | 1.5 | 95.1 | 1.1 | 0.15 | 0.1 | 0.25 | 0.3 | 0 | 5 | 1 | 0 | 318 | 295 |  |  | 64.7
81 | A6110 | 0.8 | 0.7 | 1.5 | 95.1 | 1.1 | 0.15 | 0.1 | 0.25 | 0.3 | 0 | 5 | 1 | 1 |  |  | 268
82 | A6110 | 0.8 | 0.7 | 1.5 | 95.1 | 1.1 | 0.15 | 0.1 | 0.25 | 0.3 | 0 | 5 | 1 | 0 |  |  | 270
83 | A6110 | 0.8 | 0.7 | 1.5 | 95.1 | 1.1 | 0.15 | 0.1 | 0.25 | 0.3 | 0 | 5 | 1 | 1 |  |  | 301
84 | A6110 | 0.8 | 0.7 | 1.5 | 95.1 | 1.1 | 0.15 | 0.1 | 0.25 | 0.3 | 0 | 5 | 1 | 0 |  |  | 293
85 | A6110 | 0.8 | 0.7 | 1.5 | 95.1 | 1.1 | 0.15 | 0.1 | 0.25 | 0.3 | 0 | 5 | 1 | 1 |  |  | 329
86 | A6110 | 0.8 | 0.7 | 1.5 | 95.1 | 1.1 | 0.15 | 0.1 | 0.25 | 0.3 | 0 | 5 | 1 | 0 | 365 | 318 | 419 | 14.97
87 | A6110 | 0.8 | 0.7 | 1.5 | 95.1 | 1.1 | 0.15 | 0.1 | 0.25 | 0.3 | 0 | 7 | 1 | 0 | 345 | 313 | 414 | 8.26
88 | A6151 | 0 | 0 | 1 | 98.1 | 0.6 | 0 | 0 | 0.3 | 0 | 0 | 5 | 1 | 0 | 293 | 285 | 354 | 15
89 | A6151 | 0 | 0 | 1 | 98.1 | 0.6 | 0 | 0 | 0.3 | 0 | 0 | 5 | 1 | 0 | 312.62 | 298.9 | 260 | 7.5 | 5.9
90 | A6151 | 0 | 0 | 1 | 98.1 | 0.6 | 0 | 0 | 0.3 | 0 | 0 | 5 | 1 | 1 | 331.24 | 300.86 | 363 | 20 | 40
91 | A6151 | 0 | 0 | 1 | 98.1 | 0.6 | 0 | 0 | 0.3 | 0 | 0 | 5 | 1 | 0 | 274 | 270 |  | 14.63 | 56.62
92 | A6151 | 0 | 0 | 1 | 98.1 | 0.6 | 0 | 0 | 0.3 | 0 | 0 | 5 | 1 | 0 | 285 | 282 |  | 15.19 | 52.68
93 | A6151 | 0 | 0 | 1 | 98.1 | 0.6 | 0 | 0 | 0.3 | 0 | 0 | 1 | 1 | 0 | 181 | 172 |  | 10.8 | 37.78
94 | A6151 | 0 | 0 | 1 | 98.1 | 0.6 | 0 | 0 | 0.3 | 0 | 0 | 5 | 1 | 0 | 338 | 310 |  | 20.31 | 48.55
95 | A6151 | 0 | 0 | 1 | 98.1 | 0.6 | 0 | 0 | 0.3 | 0 | 0 | 5 | 1 | 0 | 340 | 312 |  | 4.6
96 | A6151 | 0 | 0 | 1 | 98.1 | 0.6 | 0 | 0 | 0.3 | 0 | 0 | 5 | 1 | 0 | 341 | 315 |  | 10.7
97 | A6151 | 0 | 0 | 1 | 98.1 | 0.6 | 0 | 0 | 0.3 | 0 | 0 | 5 | 1 | 0 | 341 | 310 |  | 9.7
98 | A6151 | 0 | 0 | 1 | 98.1 | 0.6 | 0 | 0 | 0.3 | 0 | 0 | 5 | 1 | 0 | 288 | 247 |  | 7.7
99 | A6151 | 0 | 0 | 1 | 98.1 | 0.6 | 0 | 0 | 0.3 | 0 | 0 | 5 | 1 | 0 | 281 | 250 |  | 5.3
100 | A6151 | 0 | 0 | 1 | 98.1 | 0.6 | 0 | 0 | 0.3 | 0 | 0 | 2 | 1 | 0 | 147 | 130 |  | 28.13 | 58.77
101 | A7075 | 0 | 0 | 0 | 89.7 | 2.6 | 0 | 1.7 | 0.3 | 5.7 | 0 | 5 | 1 | 0 | 668.948 | 621.81
102 | A7075 | 0 | 0 | 0 | 89.7 | 2.6 | 0 | 1.7 | 0.3 | 5.7 | 0 | 6 | 1 | 1 | 586.04 | 539.98 | 368 | 7.6
103 | A7075 | 0 | 0 | 0 | 89.7 | 2.6 | 0 | 1.7 | 0.3 | 5.7 | 0 | 6 | 1 | 2 |  |  | 340
104 | A7075 | 0 | 0 | 0 | 89.7 | 2.6 | 0 | 1.7 | 0.3 | 5.7 | 0 | 5 | 1 | 0 | 647 | 579
105 | A7075 | 0 | 0 | 0 | 89.7 | 2.6 | 0 | 1.7 | 0.3 | 5.7 | 0 | 5 | 1 | 0 | 568 | 503 | 335 | 11
106 | A7075 | 0 | 0 | 0 | 89.7 | 2.6 | 0 | 1.7 | 0.3 | 5.7 | 0 | 7 | 1 | 0 | 568 | 512 | 353 | 9.36
107 | A7075 | 0 | 0 | 0 | 89.7 | 2.6 | 0 | 1.7 | 0.3 | 5.7 | 0 | 2 | 1 | 0 | 238 | 128 |  | 18.32 | 34.4
108 | A736 | 0.06 | 0 | 0.05 | 86.25 | 2.5 | 0.01 | 1 | 0.23 | 9.9 | 0 | 5 | 1 | 0 | 745 | 723 |  | 8.8 | 16
109 | A736 | 0.06 | 0 | 0.05 | 86.25 | 2.5 | 0.01 | 1 | 0.23 | 9.9 | 0 | 6 | 1 | 0 | 601 | 557 |  | 12.5 | 36
110 | A7475 | 0 | 0 | 0 | 90.6 | 2.2 | 0 | 1.4 | 0.2 | 5.6 | 0 | 6 | 1 | 0 | 483 | 403 | 282 | 15.12
111 | A7475 | 0 | 0 | 0 | 90.6 | 2.2 | 0 | 1.4 | 0.2 | 5.6 | 0 | 6 | 1 | 0 | 486 | 397 |  | 14.21
112 | AB-E08 | 0.1166 | 0.0037 | 0.8486 | 97.7771 | 0.5476 | 0.1399 | 0.4714 | 0.0868 | 0.0083 | 0 | 5 | 2 | 0 | 280 | 293 |  | 1.01
113 | AC4C | 0.5 | 0.6 | 7.5 | 90.25 | 0.4 | 0.2 | 0.2 | 0.05 | 0.3 | 0 | 4 | 2 | 0 | 198 | 181.3 |  | 1.6
114 | AC4C | 0.5 | 0.6 | 7.5 | 90.25 | 0.4 | 0.2 | 0.2 | 0.05 | 0.3 | 0 | 5 | 2 | 0
115 | AC4C | 0.5 | 0.6 | 7.5 | 90.25 | 0.4 | 0.2 | 0.2 | 0.05 | 0.3 | 0 | 4 | 2 | 0 | 165.62 | 136.22 |  | 1.35
116 | AC4C | 0.5 | 0.6 | 7.5 | 90.25 | 0.4 | 0.2 | 0.2 | 0.05 | 0.3 | 0 | 5 | 2 | 0 | 250.88 | 226.38 |  | 3.1
117 | AC4CH | 0.2 | 0.1 | 7.5 | 91.3 | 0.45 | 0.2 | 0.1 | 0.05 | 0.1 | 0 | 5 | 2 | 0 | 306.3 | 248 |  | 11
118 | AC4CHV | 0.0965 | 0.0027 | 4.7873 | 94.5321 | 0.426 | 0.1467 | 0.0043 | 0.0013 | 0.0031 | 0 | 5 | 2 | 1 |  |  | 295
119 | AC4CHV | 0.0965 | 0.0027 | 4.7873 | 94.5321 | 0.426 | 0.1467 | 0.0043 | 0.0013 | 0.0031 | 0 | 5 | 2 | 2 |  |  | 288
120 | AC4CHV | 0.0965 | 0.0027 | 4.7873 | 94.5321 | 0.426 | 0.1467 | 0.0043 | 0.0013 | 0.0031 | 0 | 1 | 2 | 0 | 217 | 105 |  | 8.42
121 | AC4CHV | 0.0965 | 0.0027 | 4.7873 | 94.5321 | 0.426 | 0.1467 | 0.0043 | 0.0013 | 0.0031 | 0 | 4 | 2 | 0 | 213 | 113 |  | 2.81
122 | AC4CHV | 0.0965 | 0.0027 | 4.7873 | 94.5321 | 0.426 | 0.1467 | 0.0043 | 0.0013 | 0.0031 | 0 | 5 | 2 | 0 | 291 | 145 |  | 1.21
123 | ADC5 | 1.8 | 0.3 | 0.3 | 88.8 | 8.5 | 0 | 0.2 | 0 | 0.1 | 0 | 1 | 2 | 1 | 210.7 | 117.6 | 236 | 12
124 | ADC5 | 1.8 | 0.3 | 0.3 | 88.8 | 8.5 | 0 | 0.2 | 0 | 0.1 | 0 | 1 | 2 | 0 | 147 | 104.86 |  | 2
125 | ADC5 | 1.8 | 0.3 | 0.3 | 88.8 | 8.5 | 0 | 0.2 | 0 | 0.1 | 0 | 1 | 2 | 0 | 288 | 144 | 250 | 16.2
126 | ADC5 | 1.8 | 0.3 | 0.3 | 88.8 | 8.5 | 0 | 0.2 | 0 | 0.1 | 0 | 1 | 2 | 0 | 286 | 159 |  | 12.3
127 | ADC5 | 1.8 | 0.3 | 0.3 | 88.8 | 8.5 | 0 | 0.2 | 0 | 0.1 | 0 | 1 | 2 | 0 | 257 | 158 |  | 6.55
128 | ADC5 | 1.8 | 0.3 | 0.3 | 88.8 | 8.5 | 0 | 0.2 | 0 | 0.1 | 0 | 1 | 2 | 0 | 279 | 158 |  | 11.29
129 | ADC5 | 1.8 | 0.3 | 0.3 | 88.8 | 8.5 | 0 | 0.2 | 0 | 0.1 | 0 | 1 | 2 | 0 | 277 | 159 |  | 10.44
130 | ADC6 | 0.8 | 0.6 | 1 | 92.9 | 4 | 0.2 | 0.1 | 0 | 0.4 | 0 | 1 | 2 | 1 | 249.9 | 156.8 | 239 | 6.5
131 | ADC6 | 0.8 | 0.6 | 1 | 92.9 | 4 | 0.2 | 0.1 | 0 | 0.4 | 0 | 1 | 2 | 0 | 156.8 | 93.1 |  | 3.5
132 | ADC6 | 0.8 | 0.6 | 1 | 92.9 | 4 | 0.2 | 0.1 | 0 | 0.4 | 0 | 1 | 2 | 1 |  |  | 311
133 | ADC6 | 0.8 | 0.6 | 1 | 92.9 | 4 | 0.2 | 0.1 | 0 | 0.4 | 0 | 1 | 2 | 0 | 256 | 134 |  | 14.6
134 | ADC6 | 0.8 | 0.6 | 1 | 92.9 | 4 | 0.2 | 0.1 | 0 | 0.4 | 0 | 1 | 2 | 0 | 267 | 145 | 242 | 14.73 | 12.41
135 | ADC6 | 0.8 | 0.6 | 1 | 92.9 | 4 | 0.2 | 0.1 | 0 | 0.4 | 0 | 1 | 2 | 0 | 247 | 141 |  | 11.9
136 | ADC6 | 0.8 | 0.6 | 1 | 92.9 | 4 | 0.2 | 0.1 | 0 | 0.4 | 0 | 1 | 2 | 0 | 234 | 137 |  | 9.8
137 | ADC6 | 0.8 | 0.6 | 1 | 92.9 | 4 | 0.2 | 0.1 | 0 | 0.4 | 0 | 1 | 2 | 0 | 93 | 76 |  | 3.47 | 1.81
138 | ADC12 | 1.3 | 0.5 | 12 | 81.1 | 0.3 | 0.3 | 3.5 | 0 | 1 | 0 | 1 | 2 | 1 | 284 | 161.7 | 231 | 2.5
139 | ADC12 | 1.3 | 0.5 | 12 | 81.1 | 0.3 | 0.3 | 3.5 | 0 | 1 | 0 | 1 | 2 | 0 | 196 | 156.8 |  | 1
140 | ADC12 | 1.3 | 0.5 | 12 | 81.1 | 0.3 | 0.3 | 3.5 | 0 | 1 | 0 | 1 | 2 | 0 | 317.5 | 146 |  | 4.1
141 | ADC12 | 1.3 | 0.5 | 12 | 81.1 | 0.3 | 0.3 | 3.5 | 0 | 1 | 0 | 1 | 2 | 0 | 307.5 | 178 |  | 2.75
142 | ADC12 | 1.3 | 0.5 | 12 | 81.1 | 0.3 | 0.3 | 3.5 | 0 | 1 | 0 | 1 | 2 | 0
143 | ADC12 | 1.3 | 0.5 | 12 | 81.1 | 0.3 | 0.3 | 3.5 | 0 | 1 | 0 | 1 | 2 | 0 | 327 | 299 | 239 | 1.22 | 1.49
144 | ADC12 | 1.3 | 0.5 | 12 | 81.1 | 0.3 | 0.3 | 3.5 | 0 | 1 | 0 | 1 | 2 | 0 | 240 | 185 |  | 0.83
145 | ADC12 | 1.3 | 0.5 | 12 | 81.1 | 0.3 | 0.3 | 3.5 | 0 | 1 | 0 | 1 | 4 | 0 | 517 | 320 |  | 6
146 | Al7000 | [10 empty] | 5 | 1 | 0 | 728 | 717 |  | 7
147 | AlSi12(Fe) | 1 | 0.55 | 13.5 | 84.6 | 0.1 | 0.15 | 0.1 | 0 | 0 | 0 | 1 | 4 | 0
148 | AlSi12(Fe) | 1 | 0.55 | 13.5 | 84.6 | 0.1 | 0.15 | 0.1 | 0 | 0 | 0 | 1 | 4 | 0
149 | AlSi12(Fe) | 1 | 0.55 | 13.5 | 84.6 | 0.1 | 0.15 | 0.1 | 0 | 0 | 0 | 1 | 4 | 0
150 | CF50 | 0.1 | 0.2 | 0.5 | 96.6 | 2 | 0 | 0.5 | 0.1 | 0 | 0 | 5 | 2 | 0 | 321 | 274 |  | 5.6
151 | CF50 | 0.1 | 0.2 | 0.5 | 96.6 | 2 | 0 | 0.5 | 0.1 | 0 | 0 | 5 | 2 | 0 | 327 | 271 |  | 7.9
152 | CF50 | 0.1 | 0.2 | 0.5 | 96.6 | 2 | 0 | 0.5 | 0.1 | 0 | 0 | 5 | 2 | 0 | 310 | 268 |  | 5
153 | CF50 | 0.1 | 0.2 | 0.5 | 96.6 | 2 | 0 | 0.5 | 0.1 | 0 | 0 | 5 | 2 | 0 |  |  | 304
154 | CX60 | 0.1 | 0.2 | 0.5 | 96.6 | 2 | 0 | 0.5 | 0.1 | 0 | 0 | 1 | 2 | 0 | 114 | 100 |  | 3.29 | 3.62
155 | CX60 | 0.1 | 0.2 | 0.5 | 96.6 | 2 | 0 | 0.5 | 0.1 | 0 | 0 | 5 | 2 | 0 | 242 |  |  | 0.5 | 0.5
156 | DIK-365 | 0.1 | 0.62 | 10.78 | 87.94 | 0.47 | 0.09 | 0 | 0 | 0 | 0 | 1 | 2 | 0 |  |  | 240
157 | DIK-365 | 0.1 | 0.62 | 10.78 | 87.94 | 0.47 | 0.09 | 0 | 0 | 0 | 0 | 4 | 2 | 0 | 300 | 252 |  | 5.45
158 | DK-2 | 0.12 | 0.005 | 0.34 | 94.11 | 0.45 | 0.23 | 4.51 | 0.225 | 0.01 | 0 | 3 | 2 | 1 | 345.94 | 245.98 | 343 | 6.8
159 | DK-2 | 0.12 | 0.005 | 0.34 | 94.11 | 0.45 | 0.23 | 4.51 | 0.225 | 0.01 | 0 | 6 | 2 | 1 | 423.36 | 376.32 | 344 | 7.4
160 | DK-2 | 0.12 | 0.005 | 0.34 | 94.11 | 0.45 | 0.23 | 4.51 | 0.225 | 0.01 | 0 | 1 | 2 | 0 | 205 | 141 |  | 2.8
161 | DK-2 | 0.12 | 0.005 | 0.34 | 94.11 | 0.45 | 0.23 | 4.51 | 0.225 | 0.01 | 0 | 5 | 2 | 0 | 415 | 377 |  | 3.8
162 | DK-2 | 0.12 | 0.005 | 0.34 | 94.11 | 0.45 | 0.23 | 4.51 | 0.225 | 0.01 | 0 | 5 | 2 | 0 | 377 | 312 |  | 5.13
163 | DK-2 | 0.12 | 0.005 | 0.34 | 94.11 | 0.45 | 0.23 | 4.51 | 0.225 | 0.01 | 0 | 5 | 2 | 0 | 352 |  |  | 0.52
164 | DK-2 | 0.12 | 0.005 | 0.34 | 94.11 | 0.45 | 0.23 | 4.51 | 0.225 | 0.01 | 0 | 5 | 2 | 0 | 404 | 411 |  | 0.95
165 | DK-2 | 0.12 | 0.005 | 0.34 | 94.11 | 0.45 | 0.23 | 4.51 | 0.225 | 0.01 | 0 | 6 | 2 | 0 | 310 |  |  | 0.4
166 | DK-2 | 0.12 | 0.005 | 0.34 | 94.11 | 0.45 | 0.23 | 4.51 | 0.225 | 0.01 | 0 | 6 | 2 | 0 | 335 | 351 |  | 0.73
167 | DK-2 | 0.12 | 0.005 | 0.34 | 94.11 | 0.45 | 0.23 | 4.51 | 0.225 | 0.01 | 0 | 7 | 2 | 0 | 392 | 429 |  | 0.91
168 | DK-2 | 0.12 | 0.005 | 0.34 | 94.11 | 0.45 | 0.23 | 4.51 | 0.225 | 0.01 | 0 | 7 | 2 | 0 | 350 | 422 |  | 0.57
169 | DK-2 | 0.12 | 0.005 | 0.34 | 94.11 | 0.45 | 0.23 | 4.51 | 0.225 | 0.01 | 0 | 7 | 2 | 0 | 460 | 462 |  | 1.4
170 | DX50 | [10 empty] | 1 | 2 | 0 | 149.45 | 122
171 | EOS AlSi10Mg200C-M280 | 0.55 | 0.45 | 11 | 87.25 | 0.45 | 0.15 | 0.05 | 0 | 0.1 | 0 | 1 | 4 | 0 | 329 | 207 |  | 8.4
172 | EOS AlSi10Mg200C-M280 | 0.55 | 0.45 | 11 | 87.25 | 0.45 | 0.15 | 0.05 | 0 | 0.1 | 0 | 1 | 4 | 0 | 339 | 187 |  | 3.4
173 | LM18 | 0.19 | 0.72 | 10.75 | 87.6543 | 0.38 | 0.12 | 0.18 | 0.0007 | 0.005 | 0 | 1 | 2 | 0 | 146 | 92 |  | 7.78
174 | LM18 | 0.52 | 0.007 | 4.91 | 94.5071 | 0.0046 | 0.0063 | 0.03 | 0.002 | 0.013 | 0 | 1 | 2 | 0 | 174 | 97 |  | 5.47
175 | LM18 | 0.52 | 0.278 | 4.81 | 94.3294 | 0.0029 | 0.0064 | 0.04 | 0.0027 | 0.0106 | 0 | 1 | 2 | 0 | 197 | 107 |  | 7
176 | NA-3 | 0.45 | 0.44 | 6.32 | 91.96 | 0.83 | 0 | 0 | 0 | 0 | 0 | 4 | 2 | 0 | 295 | 212 |  | 6.65
177 | NA-3 | 0.45 | 0.44 | 6.32 | 91.96 | 0.83 | 0 | 0 | 0 | 0 | 0 | 4 | 2 | 0 | 308 | 218 |  | 6.49
178 | NA-3 | 0.45 | 0.44 | 6.32 | 91.96 | 0.83 | 0 | 0 | 0 | 0 | 0 | 4 | 2 | 0 | 339 | 262 |  | 5.21
179 | NA-3 | 0.45 | 0.44 | 6.32 | 91.96 | 0.83 | 0 | 0 | 0 | 0 | 0 | 4 | 2 | 0 | 347 | 290 |  | 2.71
180 | NA-3 | 0.45 | 0.44 | 6.32 | 91.96 | 0.83 | 0 | 0 | 0 | 0 | 0 | 1 | 2 | 0 | 275 | 138 |  | 9.06
181 | NA-3 | 0.45 | 0.44 | 6.32 | 91.96 | 0.83 | 0 | 0 | 0 | 0 | 0 | 1 | 2 | 0 | 285 | 154 |  | 8.9
182 | NA-3 | 0.45 | 0.44 | 6.32 | 91.96 | 0.83 | 0 | 0 | 0 | 0 | 0 | 1 | 2 | 0 | 297 | 172 |  | 8.8
183 | NA-3 | 0.45 | 0.44 | 6.32 | 91.96 | 0.83 | 0 | 0 | 0 | 0 | 0 | 1 | 2 | 0 | 301 | 201 |  | 4.54
184 | NA-3 | 0.45 | 0.44 | 6.32 | 91.96 | 0.83 | 0 | 0 | 0 | 0 | 0 | 1 | 2 | 1 | 279 | 179 |  | 5.1
185 | NA-3 | 0.45 | 0.44 | 6.32 | 91.96 | 0.83 | 0 | 0 | 0 | 0 | 0 | 4 | 2 | 1 | 329 | 272 | 259 | 2.2
186 | NA-3 | 0.45 | 0.44 | 6.32 | 91.96 | 0.83 | 0 | 0 | 0 | 0 | 0 | 1 | 2 | 0 | 282 | 197 |  | 3.9
187 | NA-3 | 0.45 | 0.44 | 6.32 | 91.96 | 0.83 | 0 | 0 | 0 | 0 | 0 | 1 | 2 | 0 | 290 | 170 |  | 5.8
188 | NA-3 | 0.45 | 0.44 | 6.32 | 91.96 | 0.83 | 0 | 0 | 0 | 0 | 0 | 4 | 2 | 0 | 323 | 282 |  | 1.87
189 | NA-3 | 0.45 | 0.44 | 6.32 | 91.96 | 0.83 | 0 | 0 | 0 | 0 | 0 | 4 | 2 | 0 | 342 | 281 |  | 2.77
190 | NA-3 | 0.45 | 0.44 | 6.32 | 91.96 | 0.83 | 0 | 0 | 0 | 0 | 0 | 5 | 2 | 0 | 318 | 287 |  | 2.3
191 | NA-3 | 0.45 | 0.44 | 6.32 | 91.96 | 0.83 | 0 | 0 | 0 | 0 | 0 | 5 | 2 | 0 | 331 | 286 |  | 4.41
192 | NA-3 | 0.45 | 0.44 | 6.32 | 91.96 | 0.83 | 0 | 0 | 0 | 0 | 0 | 5 | 2 | 0 | 329 | 291 |  | 2.87
193 | NA-3 | 0.45 | 0.44 | 6.32 | 91.96 | 0.83 | 0 | 0 | 0 | 0 | 0 | 5 | 2 | 0 | 336 | 290 |  | 4.51
194 | NA-3 | 0.45 | 0.44 | 6.32 | 91.96 | 0.83 | 0 | 0 | 0 | 0 | 0 | 5 | 2 | 0 | 319 | 284 |  | 2.23
195 | NA-3 | 0.45 | 0.44 | 6.32 | 91.96 | 0.83 | 0 | 0 | 0 | 0 | 0 | 5 | 2 | 0 | 330 | 280 |  | 5.16
196 | NA-3 | 0.45 | 0.44 | 6.32 | 91.96 | 0.83 | 0 | 0 | 0 | 0 | 0 | 1 | 2 | 0 | 272 | 207 | 256 | 2.22 | 2.62
197 | NA-3 | 0.45 | 0.44 | 6.32 | 91.96 | 0.83 | 0 | 0 | 0 | 0 | 0 | 4 | 2 | 0 | 294 | 272 | 231 | 1.16 | 1.21
198 | NA-3 | 0.45 | 0.44 | 6.32 | 91.96 | 0.83 | 0 | 0 | 0 | 0 | 0 | 4 | 2 | 0 |  |  | 235
199 | NA-8 | 0.32 | 0.39 | 8.01 | 90.34 | 0.42 | 0.15 | 0.15 | 0.19 | 0.03 | 0 | 5 | 2 | 0 | 325 | 273 |  | 6
200 | NA-8 | 0.32 | 0.39 | 8.01 | 90.34 | 0.42 | 0.15 | 0.15 | 0.19 | 0.03 | 0 | 1 | 2 | 0 |  |  | 234
201 | NA-8 | 0.32 | 0.39 | 8.01 | 90.34 | 0.42 | 0.15 | 0.15 | 0.19 | 0.03 | 0 | 4 | 2 | 0 | 324 | 229 |  | 5
202 | NA-8 | 0.32 | 0.39 | 8.01 | 90.34 | 0.42 | 0.15 | 0.15 | 0.19 | 0.03 | 0 | 4 | 2 | 0 | 81 |  |  | 0.2
203 | NA-8 | 0.32 | 0.39 | 8.01 | 90.34 | 0.42 | 0.15 | 0.15 | 0.19 | 0.03 | 0 | 7 | 2 | 0 | 148 |  |  | 0.2
204 | NA-8 | 0.32 | 0.39 | 8.01 | 90.34 | 0.42 | 0.15 | 0.15 | 0.19 | 0.03 | 0 | 7 | 2 | 0 | 254 | 253 |  | 0.68
205 | NA-8 | 0.32 | 0.39 | 8.01 | 90.34 | 0.42 | 0.15 | 0.15 | 0.19 | 0.03 | 0 | 7 | 2 | 0 | 279 | 304 |  | 0.52
206 | NA-8 | 0.32 | 0.39 | 8.01 | 90.34 | 0.42 | 0.15 | 0.15 | 0.19 | 0.03 | 0 | 7 | 2 | 0 | 259 |  |  | 0.41
207 | NA-8 | 0.32 | 0.39 | 8.01 | 90.34 | 0.42 | 0.15 | 0.15 | 0.19 | 0.03 | 0 | 7 | 2 | 0 | 341 | 335 |  | 1.35
208 | NA-8 | 0.32 | 0.39 | 8.01 | 90.34 | 0.42 | 0.15 | 0.15 | 0.19 | 0.03 | 0 | 4 | 2 | 0 | 254 | 232 |  | 1.04
209 | NA-11 | 0.32 | 0.39 | 8.01 | 90.34 | 0.42 | 0.15 | 0.15 | 0.19 | 0.03 | 0 | 4 | 2 | 0 | 353 | 272 |  | 2.96
210 | NA-11 | 0.305 | 0.4 | 8.02 | 89.345 | 0.59 | 0.15 | 0.98 | 0.2 | 0.01 | 0 | 4 | 2 | 0 | 365 | 278 |  | 3.54
211 | NA-11 | 0.305 | 0.4 | 8.02 | 89.345 | 0.59 | 0.15 | 0.98 | 0.2 | 0.01 | 0 | 1 | 2 | 0 | 322 | 174 |  | 6.06
212 | NA-11 | 0.305 | 0.4 | 8.02 | 89.345 | 0.59 | 0.15 | 0.98 | 0.2 | 0.01 | 0 | 4 | 2 | 0 | 359 | 263 |  | 3.84
213 | NA-11 | 0.305 | 0.4 | 8.02 | 89.345 | 0.59 | 0.15 | 0.98 | 0.2 | 0.01 | 0 | 5 | 2 | 0 | 337 | 272 |  | 4.66
214 | NA-11 | 0.305 | 0.4 | 8.02 | 89.345 | 0.59 | 0.15 | 0.98 | 0.2 | 0.01 | 0 | 5 | 2 | 0 | 358 | 294 |  | 4.74
215 | NA-11 | 0.305 | 0.4 | 8.02 | 89.345 | 0.59 | 0.15 | 0.98 | 0.2 | 0.01 | 0 | 1 | 2 | 0 | 319 | 189 |  | 4.28
216 | NA-11 | 0.305 | 0.4 | 8.02 | 89.345 | 0.59 | 0.15 | 0.98 | 0.2 | 0.01 | 0 | 4 | 2 | 0 | 353 | 267 |  | 2.76
217 | NA-11 | 0.27 | 0.38 | 7.62 | 90.04 | 0.43 | 0.13 | 0.94 | 0.18 | 0.01 | 0 | 4 | 2 | 0 | 349 | 256 |  | 3.26 | 5.11
218 | NA-11 | 0.29 | 0.4 | 7.75 | 89.77 | 0.48 | 0.15 | 0.96 | 0.19 | 0.01 | 0 | 4 | 2 | 0 | 336 | 257 |  | 2.78 | 6.27
219 | NA-11 | 0.29 | 0.38 | 7.69 | 89.76 | 0.59 | 0.15 | 0.94 | 0.19 | 0.01 | 0 | 4 | 2 | 0 | 362 | 277 |  | 3 | 3.94
220 | NA-11 | 0.3 | 0.39 | 7.63 | 89.985 | 0.39 | 0.14 | 0.965 | 0.19 | 0.01 | 0 | 4 | 2 | 0 | 354 | 278 |  | 2.45 | 3.5
221 | NA-11 | 0.29 | 0.38 | 7.645 | 89.58 | 0.8 | 0.14 | 0.955 | 0.2 | 0.01 | 0 | 4 | 2 | 0 | 347 | 293 |  | 1.79 | 2.68
222 | NA-11 | 0.305 | 0.4 | 8.02 | 89.345 | 0.59 | 0.15 | 0.98 | 0.2 | 0.01 | 0 | 4 | 2 | 0 |  |  | 278
223 | NA-11 | 0.305 | 0.4 | 8.02 | 89.345 | 0.59 | 0.15 | 0.98 | 0.2 | 0.01 | 0 | 4 | 2 | 0 | 138 |  |  | 0.31
224 | NA-11 | 0.305 | 0.4 | 8.02 | 89.345 | 0.59 | 0.15 | 0.98 | 0.2 | 0.01 | 0 | 7 | 2 | 0 | 139 |  |  | 0.24
225 | NA-11 | 0.305 | 0.4 | 8.02 | 89.345 | 0.59 | 0.15 | 0.98 | 0.2 | 0.01 | 0 | 4 | 2 | 0 | 250 | 216 |  | 1.11
226 | NA-11 | 0.305 | 0.4 | 8.02 | 89.345 | 0.59 | 0.15 | 0.98 | 0.2 | 0.01 | 0 | 7 | 2 | 0 | 314 | 293 |  | 1.14
227 | NA-11 | 0.305 | 0.4 | 8.02 | 89.345 | 0.59 | 0.15 | 0.98 | 0.2 | 0.01 | 0 | 7 | 2 | 0 | 246 |  |  | 0.3
228 | NA-11 | 0.305 | 0.4 | 8.02 | 89.345 | 0.59 | 0.15 | 0.98 | 0.2 | 0.01 | 0 | 7 | 2 | 0 | 285 |  |  | 0.46
229 | NA-11 | 0.305 | 0.4 | 8.02 | 89.345 | 0.59 | 0.15 | 0.98 | 0.2 | 0.01 | 0 | 7 | 2 | 0 | 305 |  |  | 0.44
230 | NA723 | 0.07 | 0 | 0.03 | 86.27 | 2.5 | 0.01 | 1 | 0.22 | 9.9 | 0 | 5 | 2 | 0 | 768 | 751
231 | NS30 | 0.13 | 0 | 2 | 96.89 | 0.43 | 0.01 | 0.45 | 0.08 | 0.01 | 0 | 5 | 2 | 0 | 335 | 279 |  | 14.1
232 | NS30 | 0.13 | 0 | 2 | 96.89 | 0.43 | 0.01 | 0.45 | 0.08 | 0.01 | 0 | 5 | 2 | 2 |  |  | 284
233 | NS30 | 0.13 | 0 | 2 | 96.89 | 0.43 | 0.01 | 0.45 | 0.08 | 0.01 | 0 | 5 | 2 | 1 |  |  | 376
234 | NS30 | 0.13 | 0 | 2 | 96.89 | 0.43 | 0.01 | 0.45 | 0.08 | 0.01 | 0 | 5 | 2 | 1 |  |  | 421
235 | NS30 | 0.079 | 0.0012 | 1 | 97.95905 | 0.42 | 0.03675 | 0.43 | 0.07 | 0.004 | 0 | 5 | 2 | 0 | 314 | 259 |  | 10.51
236 | NS30 | 0.08 | 0.00128 | 1.524 | 97.40552 | 0.4587 | 0.0205 | 0.435 | 0.071 | 0.004 | 0 | 5 | 2 | 0 | 312 | 267 |  | 7.75
237 | NS30 | 0.85 | 0.0014 | 1.907 | 96.69595 | 0.0014 | 0.029 | 0.4394 | 0.0716 | 0.00425 | 0 | 5 | 2 | 0 | 305 | 267 |  | 6.14
238 | NS30 | 0.12 | 0 | 3 | 95.88 | 0.47 | 0.01 | 0.45 | 0.06 | 0.01 | 0 | 5 | 2 | 0 | 283 | 236 |  | 8.53
239 | NS30 | 0.079 | 0.0012 | 1 | 97.95905 | 0.42 | 0.03675 | 0.43 | 0.07 | 0.004 | 0 | 5 | 2 | 1 |  |  | 288
240 | NS30 | 0.08 | 0.00128 | 1.524 | 97.40552 | 0.4587 | 0.0205 | 0.435 | 0.071 | 0.004 | 0 | 5 | 2 | 1 |  |  | 267
241 | NS30 | 0.85 | 0.0014 | 1.907 | 96.69595 | 0.0014 | 0.029 | 0.4394 | 0.0716 | 0.00425 | 0 | 5 | 2 | 1 |  |  | 277
242 | NS30 | 0.12 | 0 | 3 | 95.88 | 0.47 | 0.01 | 0.45 | 0.06 | 0.01 | 0 | 5 | 2 | 1 |  |  | 269
243 | S03 | 0.3 | 0.9 | 9.5 | 88.55 | 0.3 | 0.15 | 0.2 | 0 | 0.1 | 0 | 4 | 2 | 0 | 203 | 169 |  | 1.5
244 | S03 | 0.3 | 0.9 | 9.5 | 88.55 | 0.3 | 0.15 | 0.2 | 0 | 0.1 | 0 | 1 | 2 | 0 | 182 | 115 |  | 2.69
245 | S03 | 0.3 | 0.9 | 10.5 | 87.55 | 0.3 | 0.15 | 0.2 | 0 | 0.1 | 0 | 4 | 2 | 0 | 215 | 160 |  | 1.7
246 | S03 | 0.3 | 0.9 | 10.5 | 87.85 | 0.3 | 0.15 | 0.2 | 0 | 0.1 | 0 | 1 | 2 | 0 | 193 | 123 |  | 3.2
247 | S03 | 0.3 | 0.9 | 10 | 88.15 | 0.2 | 0.15 | 0.2 | 0 | 0.1 | 0 | 4 | 2 | 0 | 203 | 147 |  | 1.8
248 | S03 | 0.3 | 0.9 | 10 | 88.15 | 0.2 | 0.15 | 0.2 | 0 | 0.1 | 0 | 1 | 2 | 0 | 185 | 115 |  | 2.9
249 | S03 | 0.3 | 0.9 | 10 | 87.95 | 0.4 | 0.15 | 0.2 | 0 | 0.1 | 0 | 4 | 2 | 0 | 207 | 146 |  | 1.7
250 | S03 | 0.3 | 0.9 | 10 | 87.95 | 0.4 | 0.15 | 0.2 | 0 | 0.1 | 0 | 1 | 2 | 0 | 187 | 117 |  | 3.36
251 | S03 | [10 empty] | 4 | 2 | 0 |  |  | 256
252 | S03 | [10 empty] | 1 | 2 | 0 |  |  | 198
253 | S03 | 0.182 | 0.785 | 10.29 | 88.112 | 0.288 | 0.107 | 0.228 | 0 | 0.008 | 0 | 1 | 2 | 0 | 194 | 118 |  | 2.63
254 | S03 | 0.183 | 0.785 | 10.25 | 88.154 | 0.278 | 0.107 | 0.226 | 0 | 0.008 | 0.009 | 1 | 2 | 0 | 195 | 122 |  | 2.54
255 | S03 | 0.183 | 0.789 | 10.26 | 88.139 | 0.263 | 0.108 | 0.227 | 0 | 0.008 | 0.023 | 1 | 2 | 0 | 199 | 132 |  | 2.57
256 | S03 | 0.184 | 0.788 | 10.22 | 88.18 | 0.253 | 0.108 | 0.226 | 0 | 0.008 | 0.033 | 1 | 2 | 0 | 175 | 117 |  | 2.04
257 | S03 | 0.187 | 0.786 | 10.23 | 88.134 | 0.277 | 0.108 | 0.231 | 0 | 0.008 | 0.039 | 1 | 2 | 0 | 210 | 121 |  | 3.13
258 | S03 | 0.187 | 0.786 | 10.37 | 87.983 | 0.277 | 0.106 | 0.231 | 0 | 0.008 | 0.052 | 1 | 2 | 0 | 188 | 124 |  | 2.3
259 | S03 | 0.187 | 0.786 | 10.37 | 87.948 | 0.279 | 0.106 | 0.226 | 0 | 0.008 | 0.09 | 1 | 2 | 0 | 204 | 131 |  | 2.37
260 | S03 | 0.183 | 0.775 | 10.19 | 88.102 | 0.273 | 0.105 | 0.224 | 0 | 0.008 | 0.14 | 1 | 2 | 0 | 195 | 121 |  | 2.74
261 | S03 | 0.14 | 0.68 | 10.45 | 88 | 0.4 | 0.11 | 0.2 | 0 | 0.02 | 0 | 1 | 2 | 0 | 328 | 171 | 235 | 6.32 | 5.53
262 | S03 | 0.14 | 0.68 | 10.45 | 88 | 0.4 | 0.11 | 0.2 | 0 | 0.02 | 0 | 4 | 2 | 0 | 355 | 256 | 247 | 4.47 | 6.37
263 | S03 | 0.11 | 0.67 | 10.55 | 88.126 | 0.18 | 0.12 | 0.21 | 0.004 | 0.03 | 0 | 1 | 2 | 0 | 325 | 162 |  | 7.67
264 | S03 | 0.11 | 0.67 | 10.585 | 88.091 | 0.18 | 0.12 | 0.21 | 0.004 | 0.03 | 0 | 4 | 2 | 0 | 329 | 217 |  | 4.84
265 | S03 | 0.13 | 0.76 | 10.6 | 87.906 | 0.23 | 0.13 | 0.21 | 0.004 | 0.03 | 0 | 4 | 2 | 0 | 326 | 229 |  | 3.5
266 | S03 | 0.13 | 0.78 | 10.65 | 87.285 | 0.78 | 0.13 | 0.21 | 0.005 | 0.03 | 0 | 4 | 2 | 0 | 334 | 245 |  | 3.3
267 | S03 | 0.14 | 0.79 | 10.57 | 87.8 | 0.325 | 0.13 | 0.21 | 0.005 | 0.03 | 0 | 4 | 2 | 0 | 342 | 257 |  | 3.17
268 | S03 | 0.14 | 0.79 | 10.52 | 87.75 | 0.42 | 0.13 | 0.21 | 0.005 | 0.035 | 0 | 4 | 2 | 0 | 368 | 277 |  | 3.63
269 | S03 | 0.14 | 0.78 | 10.53 | 87.655 | 0.51 | 0.13 | 0.21 | 0.005 | 0.04 | 0 | 4 | 2 | 0 | 363 | 288 |  | 2.62
270 | S03 | 0.14 | 0.77 | 10.36 | 87.675 | 0.68 | 0.13 | 0.2 | 0.005 | 0.04 | 0 | 4 | 2 | 0 | 377 | 290 |  | 3.25
271 | S03 | 0.12 | 0.71 | 10.35 | 88.48 | 0.01 | 0.1 | 0.21 | 0 | 0.02 | 0 | 1 | 2 | 0 | 304 | 144 |  | 8.49 | 8.94
272 | S03 | 0.12 | 0.69 | 10.29 | 87.97 | 0.22 | 0.1 | 0.21 | 0.01 | 0.39 | 0 | 1 | 2 | 0 | 292 | 148 |  | 5.24 | 5.95
273 | S03 | 0.14 | 0.75 | 10.28 | 88.08 | 0.39 | 0.1 | 0.22 | 0.01 | 0.03 | 0 | 1 | 2 | 0 | 308 | 166 |  | 4.86 | 4.91
274 | S03 | 0.15 | 0.8 | 10.46 | 87.54 | 0.67 | 0.1 | 0.22 | 0.01 | 0.05 | 0 | 1 | 2 | 0 | 309 | 188 |  | 3.29 | 4.13
275 | S03 | 0.15 | 0.79 | 10.11 | 87.74 | 0.84 | 0.1 | 0.21 | 0.01 | 0.05 | 0 | 1 | 2 | 0 | 317 | 198 |  | 3.19 | 3.42
276 | S03 | 0.15 | 0.79 | 10.24 | 87.4 | 1.05 | 0.1 | 0.21 | 0.01 | 0.05 | 0 | 1 | 2 | 0 | 324 | 220 |  | 2.6 | 1.17
277 | S03 | 0.12 | 0.71 | 10.35 | 88.48 | 0.01 | 0.1 | 0.21 | 0 | 0.02 | 0 | 4 | 2 | 0 | 298 | 149 |  | 7.78 | 8.06
278 | S03 | 0.12 | 0.69 | 10.29 | 87.97 | 0.22 | 0.1 | 0.21 | 0.01 | 0.39 | 0 | 4 | 2 | 0 | 298 | 207 |  | 2.93 | 6.03
279 | S03 | 0.14 | 0.75 | 10.28 | 88.08 | 0.39 | 0.1 | 0.22 | 0.01 | 0.03 | 0 | 4 | 2 | 0 | 349 | 260 |  | 3.03 | 4.25
280 | S03 | 0.15 | 0.8 | 10.46 | 87.54 | 0.67 | 0.1 | 0.22 | 0.01 | 0.05 | 0 | 4 | 2 | 0 | 345 | 289 |  | 1.81 | 2.18
281 | S03 | 0.15 | 0.79 | 10.11 | 87.74 | 0.84 | 0.1 | 0.21 | 0.01 | 0.05 | 0 | 4 | 2 | 0 | 356 | 300 |  | 1.7 | 1.56
282 | S03 | 0.15 | 0.79 | 10.24 | 87.45 | 1 | 0.1 | 0.21 | 0.01 | 0.05 | 0 | 4 | 2 | 0 | 360 | 308 |  | 1.65 | 2.09
283 | S03 | 0.12 | 0.71 | 10.35 | 88.48 | 0.01 | 0.1 | 0.21 | 0 | 0.02 | 0 | 5 | 2 | 0 | 306 | 146 |  | 8.14 | 9.92
284 | S03 | 0.12 | 0.69 | 10.29 | 87.97 | 0.22 | 0.1 | 0.21 | 0.01 | 0.39 | 0 | 5 | 2 | 0 | 304 | 161 |  | 5.25 | 5.22
285 | S03 | 0.14 | 0.75 | 10.28 | 88.08 | 0.39 | 0.1 | 0.22 | 0.01 | 0.03 | 0 | 5 | 2 | 0 | 321 | 184 |  | 4.72 | 6.22
286 | S03 | 0.15 | 0.8 | 10.46 | 87.54 | 0.67 | 0.1 | 0.22 | 0.01 | 0.05 | 0 | 5 | 2 | 0 | 320 | 206 |  | 3.32 | 4.78
287 | S03 | 0.15 | 0.79 | 10.11 | 87.74 | 0.84 | 0.1 | 0.21 | 0.01 | 0.05 | 0 | 5 | 2 | 0 | 322 | 222 |  | 2.51 | 2.46
288 | S03 | 0.15 | 0.79 | 10.24 | 87.4 | 1.05 | 0.1 | 0.21 | 0.01 | 0.05 | 0 | 5 | 2 | 0 | 320 | 233 |  | 2.2 | 2.57
289 | S03 | 0.3 | 0.9 | 10.5 | 87.35 | 0.4 | 0.15 | 0.3 | 0 | 0.1 | 0 | 1 | 2 | 0 | 255 | 101 |  | 2.92
290 | S03 | 0.3 | 0.9 | 10.5 | 87.35 | 0.4 | 0.15 | 0.3 | 0 | 0.1 | 0 | 4 | 2 | 0 | 320 | 146 |  | 2.49
291 | S03 | 0.3 | 0.9 | 10.5 | 87.35 | 0.4 | 0.15 | 0.3 | 0 | 0.1 | 0 | 5 | 2 | 0 | 314 | 151 |  | 2.31
292 | S03w | 0.14 | 0.68 | 10.45 | 88 | 0.4 | 0.11 | 0.2 | 0 | 0.02 | 0 | 5 | 2 | 0 | 329 | 165 | 280 | 8.18 | 9.28
293 | S08 | 0.29 | 0.44 | 9.24 | 87.5462 | 0.54 | 0.07 | 0.09 | 0.0138 | 0.04 | 0 | 1 | 2 | 0 | 246 | 99 |  | 2.55
294 | S08 | 0.29 | 0.44 | 9.24 | 87.5462 | 0.54 | 0.07 | 0.09 | 0.0138 | 0.04 | 0 | 4 | 2 | 0 | 277 | 141 |  | 1.17
295 | S08 | 0.29 | 0.44 | 9.24 | 89.2762 | 0.54 | 0.07 | 0.09 | 0.0138 | 0.04 | 0 | 5 | 2 | 0 | 297 | 133 |  | 1.69
296 | SN61 | 0.2 | 0.01 | 0.68 | 97.65 | 1 | 0.02 | 0.35 | 0.08 | 0.01 | 0 | 5 | 1 | 0 | 341 | 299 |  | 19 | 48.5
297 | SN61 | 0.2 | 0.01 | 0.68 | 97.65 | 1 | 0.02 | 0.35 | 0.08 | 0.01 | 0 | 5 | 1 | 2 |  |  | 221
298 | SN61 | 0.2 | 0.01 | 0.68 | 97.65 | 1 | 0.02 | 0.35 | 0.08 | 0.01 | 0 | 5 | 1 | 1 |  |  | 361
299 | SN61 | 0.2 | 0.01 | 0.68 | 97.65 | 1 | 0.02 | 0.35 | 0.08 | 0.01 | 0 | 5 | 1 | 1 |  |  | 408
300 | SNG-3 | 0.08 | 0.01 | 8.88 | 88.81 | 0.5 | 0.14 | 1.58 | 0 | 0 | 0 | 4 | 2 | 0 | 347.9 | 236 |  | 3.8
301 | SNG-3 | 0.08 | 0.01 | 8.88 | 88.81 | 0.5 | 0.14 | 1.58 | 0 | 0 | 0 | 4 | 2 | 0 |  |  | 309
302 | SNG-3 | 0.08 | 0.01 | 8.88 | 88.81 | 0.5 | 0.14 | 1.58 | 0 | 0 | 0 | 1 | 2 | 0 | 295 | 192 |  | 3.2
303 | SNG-3 | 0.08 | 0.01 | 8.88 | 88.81 | 0.5 | 0.14 | 1.58 | 0 | 0 | 0 | 4 | 2 | 0 | 347 | 286 |  | 2.1
304 | SNG-3 | 0.08 | 0.01 | 8.88 | 88.81 | 0.5 | 0.14 | 1.58 | 0 | 0 | 0 | 4 | 2 | 0 | 287 | 266 |  | 0.88
305 | SNG-3 | 0.08 | 0.01 | 8.88 | 88.81 | 0.5 | 0.14 | 1.58 | 0 | 0 | 0 | 5 | 2 | 0 | 388 | 309 |  | 7.65
306 | SNG-5 | 0.09472 | 0.65753 | 10.042 | 88.70896 | 0.41483 | 0.07723 | 0 | 0 | 0.00473 | 0 | 4 | 2 | 0 | 342 | 254 |  | 6.1
307 | SNG-5 | 0.09472 | 0.65753 | 10.042 | 88.70896 | 0.41483 | 0.07723 | 0 | 0 | 0.00473 | 0 | 4 | 2 | 0 | 319 | 233 |  | 4.5
308 | SNG-5 | 0.09472 | 0.65753 | 10.042 | 88.70896 | 0.41483 | 0.07723 | 0 | 0 | 0.00473 | 0 | 4 | 2 | 0 |  |  | 300
309 | SNG-5 | 0.09472 | 0.65753 | 10.042 | 88.70896 | 0.41483 | 0.07723 | 0 | 0 | 0.00473 | 0 | 5 | 2 | 0 | 322 | 283 |  | 5
310 | SNG-5 | 0.08862 | 0.652745 | 9.7964 | 88.960515 | 0.422665 | 0.076055 | 0 | 0 | 0.003 | 0 | 1 | 2 | 0 | 290 | 161 |  | 3.8
311 | SNG-5 | 0.09472 | 0.65753 | 10.042 | 88.70896 | 0.41483 | 0.07723 | 0 | 0 | 0.00473 | 0 | 4 | 2 | 0 | 306 | 258 |  | 1.5
312 | SNG-5 | 0.09472 | 0.65753 | 10.042 | 88.70896 | 0.41483 | 0.07723 | 0 | 0 | 0.00473 | 0 | 4 | 2 | 0 | 329 | 267 |  | 1.9
313 | SNG-5 | 0.09472 | 0.65753 | 10.042 | 88.70896 | 0.41483 | 0.07723 | 0 | 0 | 0.00473 | 0 | 4 | 2 | 0 | 324 | 270 |  | 1.7
314 | SNG-5 | 0.09472 | 0.65753 | 10.042 | 88.70896 | 0.41483 | 0.07723 | 0 | 0 | 0.00473 | 0 | 4 | 2 | 0 | 330 | 272 |  | 1.9
315 | SNG-5 | 0.09472 | 0.65753 | 10.042 | 88.70896 | 0.41483 | 0.07723 | 0 | 0 | 0.00473 | 0 | 4 | 2 | 0 | 337 | 278 |  | 1.9
316 | SNG-5 | 0.09472 | 0.65753 | 10.042 | 88.70896 | 0.41483 | 0.07723 | 0 | 0 | 0.00473 | 0 | 4 | 2 | 0 | 337 | 274 |  | 2
317 | SNG-5 | 0.09472 | 0.65753 | 10.042 | 88.70896 | 0.41483 | 0.07723 | 0 | 0 | 0.00473 | 0 | 4 | 2 | 0 | 314 | 271 |  | 1.4
318 | SNG-5 | 0.09472 | 0.65753 | 10.042 | 88.70896 | 0.41483 | 0.07723 | 0 | 0 | 0.00473 | 0 | 5 | 2 | 0 | 326 | 284 |  | 6.1
319 | SNG-5 | 0.09472 | 0.65753 | 10.042 | 88.70896 | 0.41483 | 0.07723 | 0 | 0 | 0.00473 | 0 | 4 | 2 | 0 |  |  | 259
320 | spremEX 620XF |  |  |  | 100 | [6 empty] | 5 | 2 | 0 | 429 | 428 |  | 0.75
321 | ZC88 |  |  |  | 100 | [6 empty] | 5 | 1 | 2 | 680 | 639 | 297 | 7.8
322 | ZK75 | 0.1 | 0 | 0.06 | 90.87 | 1.6 | 0.01 | 0.06 | 0 | 7.3 | 0 | 6 | 2 | 0 | 447 | 432 |  | 10.41 | 16.45
323 | AlSi10Mg | 0.55 | 0.45 | 11 | 87.25 | 0.45 | 0.15 | 0.05 | 0 | 0.1 | 0 | 1 | 3 | 0 | 356 | 236 |  | 3.39
324 | ADC12 | 1.3 | 0.5 | 12 | 81.1 | 0.3 | 0.3 | 3.5 | 0 | 1 | 0 | 1 | 2 | 0
325 | ADC12 | 1.3 | 0.5 | 12 | 81.1 | 0.3 | 0.3 | 3.5 | 0 | 1 | 0 | 1 | 2 | 0
326 | Scalmalloy | 0.14 | 0.48 | 0.07 | 94.69 | 4.6 | 0.02 | 0 | 0 | 0 | 0 | 4 | 3 | 1 | 533 | 518 |  | 11.47

## 純アルミ_物理的性質_P6
項目 | 高純度（99.996%） | 普通純度（99.5%）
原子番号 | 13
原子量 | 26.9815
格子定数20℃（nm） | 0.40496 | 0.404
密度20℃（Mg/m3） | 2.6984 | 2.71
密度700℃（Mg/m3） |  | 2.373
溶融点（℃） | 660.1 | 〜650
沸点（℃） | 2520
溶融潜熱（kJ/mol） | 10.47 | 10.3
燃焼熱（kJ/mol） | 834 | 835
凝固収縮（体積％） |  | 6.6
比熱0〜100℃（J/kg·℃） | 917
熱伝導度25℃（W/m·℃） | 238 | 225（軟質）
線膨張係数20〜100℃（/℃） | 24.58×10^-6 | 23.5×10^-6
線膨張係数100〜300℃（/℃） | 25.45×10^-6 | 25.6×10^-6
縦弾性係数（kN/mm2） | 70.6 | 68.6
横（せん断）弾性係数（kN/mm2） | 26.2 | 25.7
音速（m/s） |  | 〜4900
内部摩擦（1kHz） |  | 〜1×10^-3
導電率（%IACS, 軟質） | 64.94 | 59
導電率（%IACS, 硬質） |  | 57
比抵抗660℃（nΩ·m） | 240 | 200
比抵抗20℃（nΩ·m, 軟質） | 26.548 | 29.22
比抵抗20℃（nΩ·m, 硬質） |  | 30.25
抵抗の温度係数（1/℃） | 4.2×10^-3 | 4.0×10^-3
質量磁化率（Hm2/kg） | 9.90×10^-15 | 9.89×10^-15
透磁率（H/m） | 1.26×10^-6 | 1.26×10^-6
反射率（%）λ=250nm |  | 87
反射率（%）λ=500nm |  | 90
反射率（%）λ=2000nm |  | 97
屈折率（白色光） |  | 0.78〜1.48
吸収率（白色光） |  | 2.85〜3.92
輻射率（25℃、大気中） |  | 0.035〜0.06

## アルミ合金_物理的性質_P6
Alloy | Temper | 密度(Mg/m3,20℃) | 溶解温度範囲(℃) | 導電率(%IACS,20℃) | 熱伝導度(kW/(m·℃),25℃)
1070 | O | 2.7 | 646〜657 | 62 | 0.23
1050 | H18 | 2.7 | 646〜657 | 61 | 0.23
1100 | O | 2.71 | 643〜657 | 59 | 0.22
1100 | H18 |  |  | 57 | 0.22
2011 | T3 | 2.82 | 541〜638 | 39 | 0.15
2011 | T8 |  |  | 45 | 0.17
2014 | O | 2.8 | 507〜638 | 50 | 0.19
2014 | T4 |  |  | 34 | 0.13
2014 | T6 |  |  | 40 | 0.15
2017 | O | 2.79 | 513〜640 | 50 | 0.19
2017 | T4 |  |  | 34 | 0.13
2024 | O | 2.77 | 502〜638 | 50 | 0.19
2024 | T3/T4 |  |  | 30 | 0.12
2024 | T6/T81 |  |  | 38 | 0.15
2618 | T6 | 2.76 | 549〜638 | 37 | 0.15
3003 | O | 2.73 | 643〜654 | 50 | 0.19
3003 | H18 |  |  | 40 | 0.15
4032 | O | 2.68 | 532〜571 | 40 | 0.15
4032 | T6 |  |  | 35 | 0.14
5052 | 全質別平均 | 2.68 | 607〜649 | 35 | 0.14
5056 | O | 2.64 | 568〜638 | 29 | 0.12
5056 | H38 |  |  | 27 | 0.11
5083 | O | 2.66 | 574〜638 | 29 | 0.12
6061 | O | 2.7 | 582〜652 | 47 | 0.18
6061 | T4 |  |  | 40 | 0.15
6061 | T6 |  |  | 43 | 0.17
6N01 | O | 2.7 | 615〜652 | 52 | 0.21
6N01 | T5 |  |  | 46 | 0.19
6N01 | T6 |  |  | 47 | 0.19
6063 | O | 2.69 | 615〜655 | 58 | 0.22
6063 | T5 |  |  | 55 | 0.21
6063 | T6 |  |  | 53 | 0.2
7075 | T6 | 2.8 | 477〜635 | 33 | 0.13